## Sheet1
Type de demande | Exemple de question | Réponse attendue | Fréquence | Niveau de criticité (Générale, Gain du temps, bloquant)
Interprétation des résultats d'essais | Les résultats de cet essai de valorisation sont-ils satisfaisants et quelles optimisations recommandez-vous ? | Analyse des performances (teneur, récupération, sélectivité), comparaison avec les objectifs, identification des points faibles et propositions d'amélioration (granulométrie, réactifs, temps de conditionnement, pH, etc.). | Quotidienne | Gain de temps majeur
Evaluation du procédé développé pour les projets classiques | Pour une digue de rejets de cyanuration, dans laquelle l'or est associé au charbon actif, aux sulfures (pyrite et arsénopyrite) ainsi qu'à la silice, la recherche bibliographique indique que le charbon actif peut être récupéré par flottation à l'aide de kérosène (500 à 1 000 g/t), tandis que les sulfures peuvent être activés avec du NaHS (250 g/t) puis flottés à l'AXK à une dose entre 100g/t et 300 g/t. Quelles optimisations du procédé de flottation permettraient d'atteindre un rendement de récupération de 80 % et une teneur du concentré de 30 ppm d'or ? | Les optimisations à apporter aux conditions opératoires ainsi que les nouveaux paramètres à cibler pour améliorer les performances du procédé. | Deux fois par mois | Gain de temps (en terme de recherche bibliographique et essais laboratoire)
Compréhension des mécanismes chimiques (flottation, décantation, etc) | Pourquoi l'aérophine peut-elle flotter les fines particules d'or ? | Comprendre le mécanisme de flottation | Deux fois par semaine | Générale
Évaluation des performances du procédé et optimisation basée sur l'analyse d'images. | Comment trouvez-vous l'aspect de cette mousse issue du dernier relavage lors de la flottation d'une digue de rejets CIL d'or ? | Idée sur la récupération, idées d'optimisation | 1 fois par 3 mois | Générale
Ressources | «Analyse d'images MEB » | Interprétation géologique ; traitement ; Expertise, données statistique
Benchmark | Je souhaite réaliser un benchmark des conditions opératoires et des matériaux d'électrolyse utilisés pour la production de superalliages. | Un tableau regroupant les principales données, accompagné d'exemples concrets de fournisseurs. | 1 fois par mois | Gain de temps
Bibliographie / État de l'art | « Quelles sont les références clés et les avancées récentes sur le traitement hydrometallurgique » | Liste de 5 à 10 articles de référence (DOI) ou brevts, une brève synthèse des performances, et une proposition de mise en place d'une alerte bibliographique automatique ( sciencedirect /Elseiver ). | hebdomadaire | Générale Gain du temps
Recherche bibliographique | Je souhaite identifier les mines d'or réfractaire dans le monde, en présentant des statistiques et une cartographie de leur répartition. Je souhaite également connaître les procédés de valorisation mis en œuvre sur ces gisements, avec un focus particulier sur l'utilisation de la préoxydation chimique comme étape de prétraitement avant la récupération de l'or. | des informatiosn référencées, Maps, données actuelles d'or produits, nature des gisements, procédés de valorisation | 2 fois par mois | Gain de temps
Recherche documentaire et veille scientifique | Quel est l'état de l'art concernant un procédé, un réactif ou un problème métallurgique spécifique ? | Synthèse bibliographique, comparaison des approches, recommandations et références scientifiques récentes. | Hebdomadaire | Gain de temps majeur
Veille scientifique | Existe-t-il des publications ou des brevets portant sur la valorisation de ce type de minerai ou sur cette problématique métallurgique ? | Liste des publications et brevets pertinents, synthèse des principaux résultats, comparaison avec le projet en cours et références bibliographiques. | Ponctuelle | Information générale
Réutilisation des données interne | « Quelles données existent déjà dans le Centre sur un essai antérieur similaire à mon projet, et sont-elles exploitables ? » | Recherche croisée dans les données internes (rapport GED, protocoles, résultats), évaluation de la qualité/complétude des données, mise en relation avec le projet actuel, et suggestion des compléments à acquérir pour éviter de refaire les essais et l'étude. | ponctuelle | Gain du temps
Données historiques | Où trouver les rapports de forage et les études antérieures ? | Chemin d'accès à l'archive numérique, référence exacte du rapport, nom du responsable des données si accès restreint | Hebdomadaire | Gain de temps majeur
Procédé économique | « Quel est l'ordre de grandeur du prix de revient (matières premières + énergie + main-d'œuvre + Réactifs) pour produire 1 tonne des hydroxydes de fer par rpcoédé 1 et procédé 2 | Coût unitaire estimé en DH/tonne avec hypothèses explicites (prix des réactifs, rendement, consommation , ratio opérateurs), renvoi direct vers les bases de données internes des achats, et orientation vers l'équipe d'ingénierie pour une étude détaillée. | mensuel | bloquant
Étapes de procédé & Scale-up | « Quelles sont les étapes critiques et les paramètres à surveiller pour le scale-up d'un procédé de synthèse par voie hydrometallurgique ? » | Étapes séquencées (matières premières, réaction, séchage, calcination), paramètres pivots (température, pression, durée de réaction, agitation), et recommandation d'un plan d'expériences pour valider les conditions opératoires. | mensuel | Gain du temps
Exigences internationales & Normes | « Quelles sont les normes ISO ou exigences internationales applicables au procédé hydrométallurgique ? » | Références normatives : ISO 9001, ISO 14001,ISO 45001. Pour les laboratoires d'essais et d'étalonnage, ISO/IEC 17025 est essentielle pour démontrer la compétence technique et la validité des résultats. | ponctuelle | générale
Procédure d’analyse | «Accès à une procédure, résumé des procédures qui existe pour un sujet » | Étapes détaillées, formulaire, délai
Méthodologie | « Quelle méthode statistique utiliser pour ce type de données longitudinales ? » | Recommandation argumentée, référence bibliographique
Réglementaire | « Quelles sont les règles de conservation des données de la cohorte X ? » | Référence au protocole, durée, responsable DPO
Conception d'essais métallurgiques | Quel plan d'essais faut-il mettre en place pour optimiser la flottation ou la séparation gravimétrique d'un nouveau minerai ? | Proposition d'un plan d'essais, paramètres à étudier, critères d'évaluation, recommandations et références bibliographiques. | Hebdomadaire | Informations générales Gain de temps majeur
Choix des réactifs | Quels réactifs recommandez-vous pour traiter ce type de minerai (collecteur, moussant, dispersant, déprimant, sulfurant) ? | Recommandation des réactifs adaptés, plages de dosage, ordre d'ajout, mécanismes d'action et références. | Hebdomadaire | Informations générales Gain de temps majeur
Procédés de traitement des minerais | Quelle stratégie de traitement recommandez-vous pour un minerai présentant une forte oxydation ou des éléments pénalisants (As, Sb, Bi, talc, uranium) ? | Proposition d'un schéma de traitement adapté, conditions opératoires, avantages/inconvénients et références techniques. | Hebdomadaire | Informations générales Gain de temps majeur
Rédaction et relecture technique | Peux-tu corriger, reformuler ou améliorer ce texte technique ? | Correction linguistique, amélioration du style, adaptation au contexte professionnel et, si besoin, traduction. | Quotidienne | Gain de temps majeur
Métallurgie extractive | Quel protocole de cyanuration appliquer pour un minerai aurifère à forte teneur en sulfures, et quelles précautions de sécurité respecter ? | Procédure interne référencée, étapes numérotées, EPI requis, délai standard de traitement | Quotidienne | Bloquant
Gestion de projet | Quel est l'état d'avancement du projet et quelles sont les prochaines étapes à réaliser ? | ableau d'avancement, tâches réalisées et en cours, jalons à venir, points de blocage, responsables et échéances. | Hebdomadaire | Gain de temps majeur

## Sheet2
Question | Éléments de réponse attendus
Selon le benchmark smelter d'octobre 2020, quelle part de la capacité mondiale de fonte du cuivre est détenue par la Chine, et quels sont les coûts opératoires d'une fonderie chinoise type ? | Chine ≈ 43 % de la capacité de fonte ; coûts opératoires 54-64 US$/t ; technologies matures citées : fusion flash, TSL (ISA/Ausmelt), procédé SKS.
Quelle méthode statistique l'article Oumesaoud et al. (2024) utilise-t-il pour optimiser la flottation du cuivre oxydé de Bounhas, et quelle récupération maximale obtient-il ? | Méthodologie des surfaces de réponse (plan Box-Behnken) ; modèle quadratique R² = 94,5 % ; l'agent sulfurant a l'effet quadratique majeur ; récupération max 71,5 % validée à l'échelle industrielle ; rôle des associations oxyde de fer–Cu dans les pertes.
Quelles sont les conditions commerciales de l'offre du Centre de Recherche pour la mise au point d'un procédé de flottation (CR-AR-PE-01-15) ? | 500 kg d'échantillon, délai 1 mois, 160 000 DH HT, paiement 50 % à la commande / 50 % à la remise du rapport. (À distinguer de l'offre CR-AR-PE-02-15 : 200 kg, 2 semaines, 50 000 DH HT payable 100 % à la commande.)
Quels solvants d'extraction ont été retenus lors de l'étude laboratoire d'extraction liquide-liquide du cuivre de 1995, et sur quel critère ? | ACORGA M5397 et LIX 984 retenus (parmi ACORGA et LIX 860/984/841) ; critère : entraîner le moins de chlorures (néfastes à l'anode de plomb) ; schéma : 2 extractions, 2 lavages, 3 désextractions. Les deux fichiers sont identiques.
Quel est le coût opératoire mine → cathode estimé pour la valorisation du cuivre sommital de CMG, et quelle consommation d'énergie à l'électrolyse ? | ≈ 6,58 DH/kg Cu (≈ 32 cts US/lb) ; 1,8 kWh/kg Cu grâce à une faible densité de courant (150 A/m²) ; cathodes > 99,99 % Cu ; rendement de lixiviation passé de 16 % à ~70 % au pilote (95 % au labo).
Quelle voie de traitement est recommandée pour le cément de cuivre en stock à CMG (2006) et à quel coût réactifs ? | Lixiviation oxydante (NaClO3) sans lavage préalable : 93-94 % de récupération, ≈ 1,9 DH/kg Cu en réactifs ; le lavage à froid ne récupère que 50-52 % ; solutions valorisables dans la flottation du zinc de CMG.
Quelles sont les conditions de lixiviation retenues pour le minerai de la zone de cémentation de Hajar et pourquoi la flottation a-t-elle été écartée ? | Flottation impossible (minéralogie cuprifère très diversifiée, Cu lié à la pyrite). Lixiviation H2SO4 + NaCl + air à 70 °C, à contre-courant : ~90 % de mise en solution pour 110 kg H2SO4 et 130 kg NaCl par tonne.
Quel dosage est recommandé pour utiliser le sulfate de cuivre contaminé par un solvant organique comme activant de la flottation du zinc à CMG ? | Introduction en mélange à faible dosage (5-10 %) avec le sulfate standard ; récupération et qualité Zn équivalentes, mais entraînement de fer accru.
Quels tonnages ont été traités lors des deux campagnes de pilotage industriel du minerai d'Oumjrane à CMG et avec quelles performances ? | Campagne 1 : 7 413 t ; campagne 2 : 5 113 t (1,87-1,89 % Cu). Concentrés ~25 % Cu (25,4 % en moyenne campagne 2), récupérations 92-95 % (92,6-94,9 %). Minerai tendre limitant le broyage (D80 ≈ 114 µm ; > 140 t/h provoque des bouchages).
Quels résultats a donnés l'inspection de tri capteur (sensor-based sorting) de TOMRA sur les échantillons de Tizert ? | La technique couleur (PRO Secondary COLOR Dual) sépare les particules vertes (cuivre oxydé) ; la technique XRT n'est pas applicable ; recommandation : Performance Test.
Quel est l'effet de la substitution de l'eau de process par l'eau de mer sur la flottation de Tizert ? | Perte d'environ 5 points de récupération Cu et 15 points de récupération Ag (étude labo 2014, réunion du 26-06-2015).
Sur quelles bases Metso Outotec a-t-il simulé le circuit de flottation CuS/CuO de Tizert ? | Simulation à partir d'un essai batch et des critères de conception (450 dtph) ; paramètres cinétiques par modèle de Klimpel modifié ; rougher-scavenger CuS et CuO en 6 × TC160 + cleaners.
Quel échantillon ALS Metallurgy a-t-il testé (rapport KM5962) et quelle est la répartition minéralogique du cuivre ? | « Tizert Master Composite 1 » : 114 kg, 0,97 % Cu dont 0,30 % oxydé, 16 g/t Ag ; validation des résultats internes pour la BFS (NI 43-101) ; QEMSCAN : ~50 % chalcocite, 14 % bornite, 7 % covellite, ~28 % (oxydes/malachite).
Quel algorithme et quelle performance l'article K. Dachri et al. (2024) obtient-il pour prédire la récupération du cuivre de Tizert ? | Machine Learning (XGBoost), R² = 0,83 ; 345 observations, 7 variables ; deux unités géologiques (Série de Base et dolomie de Tamjout). Deux fichiers correspondent au même article.
Quelle est la capacité du projet de Bouskour dans l'étude de faisabilité bancable, qui l'a réalisée et pour quel client ? | 3 000 t/j en deux temps ; étude réalisée par REMINEX pour CMS (Managem) ; sollicitation en mai 2011 ; 17 chapitres.
Quelles hypothèses de cours du cuivre et de parités de change sont retenues dans l'étude de faisabilité de Bouskour ? | Cours du cuivre 6 000 $/t ; parités €/Dh 10,73 et $/Dh 10.
Quelles sont les caractéristiques de la digue à résidus prévue pour le projet de Bouskour ? | Étude confiée au BET ALKHIBRA ; fondation granitique ; profil trapézoïdal ; crête à 1 531 m ; hauteur 15 m.
Quels sont les résultats de la première campagne de pilotage industriel du cuivre de Bouskour à la laverie de CMG ? | Sur 4 jours : ~8 800 t de TV à 2,78 % Cu traités, 840 t de concentré à 24,6 % Cu produites. Trois fichiers correspondent à ce rapport (provisoire, finalisé OCR, copie encodée URL).
Quelle ressource cuivre a été estimée lors des travaux d'exploration 2013 de SOMIFER (Amas 3) ? | 3 716 kt à 1,52 % Cu (pour une coupure donnée).
L'utilisation des eaux usées épurées de la STEP de Marrakech affecte-t-elle la flottation de la malachite de Jbel Laasel ? | Non : hormis ~100 mg/l de calcium, pas d'éléments perturbateurs ; les eaux secondaires et tertiaires n'ont aucun impact négatif.
Le Na2S peut-il remplacer le NaHS comme sulfurant à l'usine de Bleida ? Dans quelles conditions ? | Oui : le Na2S préparé à 3 % peut remplacer le NaHS (gains, notamment de prix) ; essais sur Jbel Laassel seul à 42-43 t/h/ligne (blanc NaHS 5 %, Na2S 5 % puis 3 %, retour NaHS).
Quels rendements et quelle consommation d'acide ont été obtenus pour la lixiviation en tas de la digue oxydée de Bleida ? | Lixiviation agitée 69/70-83 %, statique ~76 %, colonne labo ~71 % pour ~20 kg d'acide/t TV ; arrosage 10 l/h/m² ; colonne en géomembrane HDPE ; D80 ≈ 4-4,5 mm, ~10 % de fines.
D'où provenaient les écarts de teneur en or du concentré de la digue stérile entre les laboratoires d'Akka et de Guemassa ? | La méthode analytique est fiable (échantillons certifiés) ; l'écart vient de la représentativité de l'échantillonnage à Akka ; un protocole d'échantillonnage harmonisé a été défini.
Quel est le tonnage de la scorie de Tazalakht et quelle dose de sulfurant est optimale pour sa flottation ? | Stock ~150 000 t à 2,5 % Cu ; minerai dur (Wi ~22 kWh/sht) ; optimum Na2S = 1 000 g/t (au-delà : dépression et dilution) ; récupération > 72 % et concentré > 48 % Cu avec sulfuration à l'épuisement.
Quelle solution a permis d'améliorer la flottation de la digue de Ouanssimi (2018) alors que les déprimants conventionnels échouaient ? | Rafraîchissement des surfaces : 200 g/t NaHS au broyage, pH 12,5 → 79 % de récupération, concentré 27 % Cu, Fe/Cu 0,9 (contre ~55 % / ~12 % à l'usine).
Quels résultats donnent le métabisulfite (Na2S2O5) et le collecteur DLQ5 sur la structure Ouest du niveau -350 d'Ouansimi ? | Na2S2O5 (300 g/t, pH 11) + AXK : 22 % Cu / 28 % Fe à 98 % ; DLQ5 (Axis House) : 28 % Cu / 31 % Fe à 94 %. Structure Centrale : Na2S2O5 200 g/t pH 10,5 → 23 % Cu / 24 % Fe à > 96 %.
Quelle maille de broyage a été retenue pour le minerai de Twiguiliz et pourquoi ? | D80 = 100 µm, meilleur compromis récupération (~84 %), qualité et énergie (tests à 60, 74, 100, 130 µm) ; porteurs : malachite 75 % du Cu, cuprite 14 % ; concentré sulfuré riche en Ag (~8 000 g/t).
Quand a démarré la première campagne de pilotage industriel de Twiguiliz et quels incidents ont été rencontrés ? | Démarrage le 08/10/2025 sur la nouvelle extension de l'usine Ouansimi ; incidents : points d'ajout des réactifs, régulateurs de niveau, écoulement gravitaire extension/ancien circuit → basculement temporaire sur l'ancien circuit.
Quelles étaient les performances de l'usine de Tizert sur la 1ère quinzaine de décembre et comment se comparent-elles au benchmark ? | Alimentation 1,1 % Cu, oxydation 55 %, rejet 0,29 %, rendement 74,5 %, qualité concentré 24,3 % ; inférieur au benchmark AKKA (rendement 79,7 %) ; arrêts usine, dysfonctionnements épaississeur/filtre.
Quelles corrélations l'analyse statistique de marche de l'usine de Tizert met-elle en évidence ? | ~150 points de marche : alimentation/rendement +0,66 ; taux d'oxydation/rendement -0,71 ; faible influence sur la qualité (≤ ±0,33). Par grade : Low Grade instable, Medium Grade cohérent, High Grade saturé.
Fais une synthèse de la problématique du talc à Agoujgal (AGM) et des solutions testées, du laboratoire jusqu'à l'usine. | Talc 15-24 % ; détalcage : 15 → 4 % de talc, perte Cu 7,6-8,6 % ; campagne REMINEX/AECI : Sendep 150 (Na2SiO3) + Sendep 30D (CMC) → dépression quasi totale, rendement 78,4 % vs 76,8 %, Cu concentré sulfuré 2 → 5 % ; Sendep 30D seul moins performant mais > 80 % du talc au rejet ; AJ1 (24 % talc) jusqu'à 84,55 % avec OX102 ; pilote (0,92 % Cu, 20 % talc) ; industriel Akka : flottation du talc dans OK38/TC70 (~50 % du volume) ; plan d'action mission 2025.
Retrace l'historique des campagnes de pilotage de la flottation de Tizert de 2015 à 2024 et l'évolution des performances. | 2015 : 3 zones (Sud, Nord-Centre, Aferni), d80 120 µm, ~85 % Cu/Ag ; 2019 : master composite BFS (oxydation ~28 %) ; 2020 : composite oxydé (~50 %), re-broyage de l'ébauchage oxyde, rendement 78 % (max 80,9 %), qualité 21,5 %, Ag 72 % / 435 ppm ; pilotage industriel AGM : 79 %, 21,6 % Cu, NaHS 1 300 g/t ; pilotage CRV nov. 2024 : 85-88 %, 25-30 % Cu, NaHS 170-350 g/t.
Décris la démarche de modélisation géométallurgique et de Machine Learning appliquée à Tizert. | Base consolidée 922 observations / 34 colonnes (spatial, géologie, lithologie, minéralogie, oxydation, procédé, rendements) ; réseaux de neurones, méthodes d'ensemble ; R² jusqu'à 90 %, précision 90-92 % ; modèles : rendement global Cu, Ag, qualité concentrés sulfuré/oxydé/global ; jeux de test 185/56/55 obs. ; articles Dachri 2022 (approche minéralogique, AQM) et 2024 (XGBoost R² 0,83).
Quels ont été les principaux jalons de gouvernance (COGEP) et d'études (PFS/BFS) du projet Tizert entre 2016 et 2021 ? | 2016 : PFS à 5 000 t/j ; mai 2020 : BFS en contexte COVID, livraison fin sept. 2020, intégration du re-broyage des oxydés ; juin 2020 : CAPEX/OPEX, digue ; fév. 2021 : clôture BFS (NI 43-101 et BFS finaux), lancement PVI, update BFS (HATCH/DRA, Outotec, Paterson & Cooke) ; planning d'exécution 2022-2026 décalé d'un an.
Quels étaient les principaux points critiques de la construction de Tizert selon les reportings hebdomadaires 2023-2024 ? | Foncier/autorisations, adduction d'eau (conduite, réserve royale, Lagfifat), lignes électriques 22/60 kV, terrassement GTR, box-cut, pilotage minier souterrain, open pit, digue TSF, eau RAMSA (oct. 2024), charpente SOMACHAME/John Cockerill, dépassement CAPEX MAA à 80 % (mars 2024), EPCM interne REMINEX + externe DRA.
Résume le développement du procédé de flottation du minerai d'Oumjrane, du laboratoire à l'échelle industrielle. | TV 1,5-2 % Cu, chalcopyrite, oxydation < 4 %, gangue quartz/barytine/sidérite, Wi 10,2 kWh/sht ; gravimétrie impossible ; flottation AXK + MIBC (broyage 120-130 µm) → labo 25 % Cu / 93,3 % ; mini-pilotage ONHYM 25-29,5 % / 90-93 % ; 2 campagnes à CMG ~25 % / 92-95 % ; valorisation de la barytine (90 % BaSO4).
Synthétise les études de traitement des sulfures du Filon II de Bouskour ayant alimenté l'étude de faisabilité. | Labo 2010 (composite 1,48 % Cu, chalcopyrite), mini-pilotage ONHYM 2011, 2 campagnes industrielles à CMG (8 800 t à 2,78 % → 840 t à 24,6 % ; 13 360 t à 1,31 %), campagne AGM 2012, Wi JKTech ; concentré 23-26 % Cu à > 93 % de récupération.
Comment le problème de sélectivité Cu/Fe (pyrite) a-t-il été traité au fil des études d'Ouansimi ? | Objectif Cu/Fe ≥ 1 ; collecteurs Hostaflot NP107, A3418, Aérophine ; déprimants NaCN, ZnSO4, cyanure de zinc, Na2S2O5, KMnO4, pH ; pilotage 2015 : scénario 5 (pH naturel + MBS) → ~24 % Cu / ~76 % ; Niv-100 : scénario 4 sans déprimant ; variabilité -350 : Na2S2O5 et DLQ5 ; digue 2018 : NaHS au broyage pH 12,5.
Quels diagnostics et quel plan d'action ont été établis pour l'usine SOMIFER en 2024 ? | Diagnostic des 3 lignes (AGC, MEB des rejets, HSC) : JBL 82 %, JBNZ 83 %, Centre 92 % ; cible ~80 % ; pertes aux imbroyés 0,5-2 % ; broyeur ERSEL 2 (1,4 vs 1,35 Mt/an) ; actions : cyclones Cavex 500, concassage 8 mm, densité < 1,79, gestion des mélanges (réduire Jbel Laasal), cellules additionnelles L1.
Quelles voies de valorisation aval du cuivre (cathode/blister) ont été étudiées par Managem et quels sont les chiffres clés ? | Pyrométallurgie (flash, TSL, arc) : CAPEX 800-850 M$, OPEX 650 $/t Cu, taille critique 600 000 t/an ; hydrométallurgie : oxydation chimique (97 % de mise en solution, 800 kg acide/t), bio-oxydation (~11 g/l Cu) ; concentré Tizert 27 % Cu / 413 g/t Ag ; Managem : 70 000 t/an oxyde + 130 000 t/an sulfure (~200 000 t) ; 24 Mt Cu raffiné/an dans le monde, 80 % par pyro ; Metso : BIOX ou roasting puis lixiviation.
Décris le développement du procédé hydrométallurgique du cuivre sommital de CMG, du laboratoire au pilote. | TV 4 % Cu, chalcopyrite, gangue pyriteuse ; lixiviation acide 15-30 %, oxydante NaClO3 74 %, bio-oxydation naturelle > 80 % en 30 j ; CuSO4 valorisé en activation Zn à CMG ; pilote : broyage à sec, NaCl, aération, 60 °C → lixiviation 16 → ~70 % ; SX + électrolyse ; cathodes 99,99 % ; 1,8 kWh/kg ; 6,58 DH/kg Cu.
Résume les études menées sur le gisement d'Amane N'Tazart (AMT). | Variabilité sur 11 échantillons (0,29-1,36 % Cu, oxydation 76-98 %, As élevé) ; composite 100 kg reçu le 16/08/2024 (0,71 % Cu, 97 % oxydé, gangue dolomitique 92 %) ; porteurs conichalcite et malachite ; orientation : rendement 68-86 %, concentré 38,3 % Cu / 1 152 g/t Ag / 0,72 % As ; Wi 14,2 kWh/shT ; suivi de la FS avec Alous.
Compare les arrivages de Sidi Ali (AGM) et indique le schéma retenu pour le Locked Cycle Test. | Arrivage 1 : 1,33 % Cu, 97 % oxydé, malachite, Wi 10 kWh/t, rendement 82,1 % ; arrivage 2 : 1,08 % Cu, 65 % oxydé, As 1 200 ppm, rendement 85,9 % ; silicate de sodium jusqu'à 1 000 g/t (léger gain) ; LCT sur 6 cycles, D80 110/120 µm, AXK 40 g/t, NaHS 40/470 g/t, pH naturel 8,8.
Compare la qualité des concentrés de cuivre des six sites de Managem selon la cartographie des concentrés. | Deux familles : 19-20 % Cu (CMG 19,5 %, AGM ~19 %, CMO 19,7 %) et 24-27 % Cu (SOMIFER 25,4 %, MAA 25,7 %, Bouskour > 25 %) ; As/Sb élevés et variables à AGM, CMO, Bouskour (risque smelting) ; SOMIFER et MAA les plus compatibles ; programme analytique complémentaire (DRX, MLA ZEISS).
Comment a évolué la teneur du concentré de SOMIFER entre le comparatif 2020 et la cartographie des concentrés de 2025 ? | Comparatif 2020 : SOMIFER 18,5 % Cu (CMO 20,6 %, Ouanssimi 21,6 %, Akka 18,5 %, Tizert escompté 25,5 %) ; cartographie 2025 : SOMIFER 25,4 % Cu très stable. Le modèle doit citer les deux sources et dater chaque valeur.
Compare les Work Index (broyabilité) des différents minerais étudiés dans le corpus. | Ex. : Agoujgal composite 3,23 kWh/sht ; Ouansimi Centrale 9,2 / Ouest 10,8 ; Oumjrane 10,2 ; Sidi Ali 10 kWh/t ; Agoujgal Sud 12,5 ; Tizert stocks 12-16 ; Rich Merzoug 13,3 ; JNZ 13,2 ; AMT 14,2 ; Pumpi ~17 ; Amekssa 18,8 ; Bleida centre 20-24 ; scorie Tazalakht ~22 ; Alous 23 kWh/shT. Le modèle doit signaler les unités (kWh/t vs kWh/sht).
Sur quels minerais le contrôle du potentiel de pulpe autour de -150 mV a-t-il été utilisé et avec quel effet ? | CMO : Boukarzia (potentiel optimal -150 mV, forte consommation NaHS) et TV OX CMO (récupération labo 74 % optimisée par contrôle du potentiel à -150 mV).
Quels réactifs et stratégies ont été testés pour améliorer la flottation des minerais très oxydés (malachite) sur les différents sites ? | Sulfuration NaHS/Na2S (doses, potentiel -150 mV) ; collecteurs secondaires hydroxamates (OX100, OX102, AERO) ; A3477/NP107 ; floc-flottation inverse de l'hématite ; dispersants (Na2SiO3) ; broyage plus fin (d80 100 µm, Tizert 67 → 87 %) ; re-broyage du concentré oxyde.
Compare les essais de préconcentration par milieu dense (DMS) / gravimétrie menés sur les différents sites. | Ouansimi -300/-350 : bonne concentration vers d = 2,9 (échantillons peu représentatifs) ; Bouskour : coupure à 1 mm, densités 2,75-3, fines vers flottation ; CMO : Taggart favorable vs minéraux légers > 200 µm, difficile vs barytine/goethite ; Allous : prometteuse à 5 mm ; Rich Merzoug : limitée (3,9-7 % Cu).
Compare les constats des missions d'appui usine à AGM (2014), Bleida (2014) et CMO (2024). | AGM oct. 2014 : variabilité minerai, ségrégation stock-pile, NaHS non optimal, rendement 50-80 %, relavage UF + NaHS 900 g/t → 40 % Cu ; Bleida fév. 2014 : tonnage optimal ~39 t/h/broyeur, seulement 37,5 % du volume sulfures efficace ; CMO 2024 : audit échantillonnage/labo (cuillère, accès échantillonneur, effectifs, spectromètre vétuste), recommandations Managem Academy.
Quelles approches de valorisation de l'or apparaissent dans le corpus ? | Bleida : préconcentration gravimétrique Falcon (70-94 %, ~50×) + cyanuration ; Far West : cyanuration en tas (0,3 g/l CN⁻, pH 11-11,5, charbon actif) ; usine CIL de Bleida (diagnostic) ; AGM : recyclage du minerai aurifère de la digue hydro par flottation.
Quelles sont les différences entre les trois versions de la « Cartographie des concentrés Cu » ? | Version 17-02 : 4 sites (AGM, SOMIFER, MAA, Bouskour) ; version « 1 » : 6 sites avec CMG et CMO, deux familles de teneurs ; version finale (11 diapos) : ajout d'un programme analytique (Cu/Ag/Au/As/Sb/Bi/F/Cl + DRX + MLA ZEISS) pour le blending.
Retrace l'évolution des pilotages de flottation à Ouansimi de 2014 à 2025. | 2014 : zone oxydée, concentrés 42,4 % (S) / 28,2 % (Ox), rendement 73,4 % ; 2015 : pilotage industriel, scénario 5 pH naturel + MBS (~24 % / ~76 %) ; Niv-100 : 2 lots de 35 t, scénario 4 sans déprimant ; 2016 : niveau -350 (variabilité Na2S2O5 / DLQ5) ; 2025 : Twiguiliz campagne 1 (08/10/2025) puis campagne 2 (concentrés > 16,5 % Cu, rendements > 60 %).
Quel est l'historique d'exploitation de l'ancienne mine de Bouskour ? Les documents sont-ils cohérents sur la date d'arrêt ? | Premiers travaux dès 1942 ; exploitation 1958-1977 (chapitres 1 et 3 de la FS : ~4 500 t/an de concentré à 31 % Cu) ; la cartographie Patte d'Oie indique 1958-1974 à 2,33 % Cu, concentré 31,6 %. Le modèle doit signaler la divergence 1974 / 1977 (périmètre zone vs mine).
Combien de fichiers correspondent au rapport de synthèse Oumjrane CR/AR/CJ/RP/08/11 et lesquels sont identiques ? | CR-AR-CJ-RP-08-11 (2).doc, CR-AR-CJ-RP-08-11.pdf et « Rapport de synthèse du pilotage de la flottation… » sont identiques ; « Rapp Final synthese Oumjrane » et « Rapp synthese Oumjrane » sont des versions plus complètes incluant les campagnes industrielles.
Le fichier CR-AR-OJ-RP-23-14.doc contient-il les résultats techniques de l'étude Rich Merzoug ? | Non : c'est un fichier de garde (métadonnées : R. Chahid, vérifié par H. Faqir) ; le contenu figure dans les versions .docx et .pdf (récupération > 87 %, concentré 46 % Cu, 90 % avec AXK > 120 g/t).
Pourquoi le concentré sulfuré du Tas 3 (échantillons RCH, CMO) est-il pauvre ? | Divergence : la présentation « CMO - RCH 2 » l'attribue au talc, alors que le rapport du 14-07 l'attribue à la fluorite, cohérente avec la DRX (fluorite CaF2, 1,66 % F). Le modèle doit exposer les deux explications et privilégier le rapport final.
Les documents sur Amensif décrivent-ils la même minéralogie ? Explique les différences. | Échantillon de sondage AMCS2 (7 kg) : chalcopyrite en gangue de quartz, faible oxydation, As élevé, concentré 14,51 % Cu ; TV Amensif : Cu 1,39 %, gangue carbonatée, malachite + chalcopyrite. Il s'agit d'échantillons différents ; le modèle ne doit pas les fusionner.
Les performances de Jbel Nzourk sont-elles cohérentes entre l'étude de caractérisation, le pilotage et le point d'activité R&D ? | Labo : oxydation 92,8 %, concentré 22,73 % Cu, récupération ~83 % ; pilotage continu (100 kg/h, 27 t ; TV 2,28 % Cu, 94 % oxydé) visant > 25 % Cu / > 80 % ; point R&D : rendement 80 %, concentré > 20 % Cu, NaHS 2 500-3 000 g/t. Les écarts reflètent des échantillons et échelles différents.
Quel est le prix de vente du concentré de Tizert en 2025 ? | Information absente : l'étude de marché couvre les fondamentaux (LME, TC/RC, offre/demande 2018-2019, prévisions) mais aucun prix de vente 2025. Le modèle doit le dire sans inventer.
Quel est le CAPEX total final du projet Tizert ? | Aucun montant total explicite dans les résumés ; seul un flash hebdo mentionne un « dépassement CAPEX MAA à 80 % » (mars 2024). Le modèle doit le signaler et ne pas inventer de chiffre.
Quels sont les résultats des essais de lixiviation du lithium réalisés par REMINEX ? | Aucun essai lithium dans le corpus ; seule une veille mentionne les batteries Li parmi les produits à haute valeur ajoutée. Réponse attendue : information non disponible.
Que conclut le rapport de pilotage Tizert 2022 sur la flottation des oxydes ? | Il n'y a pas de rapport de pilotage Tizert 2022 dans le corpus ; les pilotages documentés sont 2015, 2019, 2020 (oxyde) et 2024 (CRV). Le modèle doit corriger la prémisse.
À partir de la synthèse projet de Bouskour, vérifie la cohérence entre tonnage traité, teneur, récupération et cuivre contenu dans le concentré. | 9 377 635 t × 1,61 % ≈ 150 980 t Cu ; × 95 % ≈ 143 430 t, cohérent avec 143 110 t ; 550 423 t × 26 % ≈ 143 110 t. Production sur ~11 ans (500 000 puis 1 000 000 t/an).
Quelle récupération implicite du cuivre peut-on déduire de la première campagne de pilotage de Bouskour à CMG ? | Cu alimenté ≈ 8 800 × 2,78 % ≈ 245 t ; Cu au concentré ≈ 840 × 24,6 % ≈ 207 t ; récupération implicite ≈ 84-85 % (approximation, hors variations de stock).
Peut-on comparer directement le coût de 6,58 DH/kg Cu du cuivre sommital et celui de 1,9 DH/kg Cu du cément de CMG ? | Non : 6,58 DH/kg est un coût opératoire mine → cathode (SX/électrolyse incluses), alors que 1,9 DH/kg ne couvre que les réactifs de lixiviation du cément. Le modèle doit relever la différence de périmètre.
Quels sont les leviers récurrents d'amélioration de la récupération du cuivre identifiés dans l'ensemble des études REMINEX ? | Maîtrise de la granulométrie (broyage/re-broyage, cyclones) ; sulfuration et contrôle du potentiel ; dépression de la gangue (talc, pyrite) ; collecteurs sélectifs ; gestion des mélanges (géométallurgie) ; reconfiguration des circuits (relavages, épuisements) ; fiabilisation de l'échantillonnage et des bilans.
Quels partenaires ou prestataires externes interviennent dans les études et projets du corpus ? | Ex. : AECI/SENMIN, Metso Outotec, ALS Metallurgy, TOMRA, MINTEK, JKTech, ONHYM, BRPM, Manatrade, PUMPI, Axis House, DRA, HATCH, SRK, Paterson & Cooke, BET ADS Maroc, BET ALKHIBRA, GTR, SOMACHAME, John Cockerill.
Quelles techniques de caractérisation minéralogique et métallurgique sont utilisées par le Centre de Recherche ? | DRX, microscopie optique (sections polies), MEB-EDX, MLA/ZEISS, QEMSCAN (ALS), AQM, diagnostic leaching, analyse granulochimique (AGC), critère de Taggart, Work Index, ICP/AA.
Quels documents relèvent de la phase « Exploitation » pour SOMIFER ? | 8 documents : mission bleida, Résultats Mission SOMIFER 15-05-24, Réunion Somifer 30-04, SOMIFER - Version 1, SOMIFER - Version 2, Synthese PA SOMIFER, CR-AF-BL-RP-01-14 (Mission Bleida février 2014) et rapport mission Bleida (usine CIL).
Pourquoi la lixiviation du minerai de Pumpi pose-t-elle problème selon l'étude MINTEK ? | Proportion notable de chrysocolle (analyses séquentielles du Cu), qui affecte la lixiviation et les essais HLS ; TV Reminex : Wi ~17 kWh/sht.
Quel est le principal frein à la libération des sulfures du minerai de Koudiat Aïcha ? | Finesse et mixité des sulfures Zn/Pb/Cu (pyrrhotite dominante, sphalérite riche en fer avec exsolutions de chalcopyrite, galène fine), liées aux zones cisaillées.
Pourquoi la campagne d'ajout de métabisulfite sur le concentré cuivre de Tighardine a-t-elle été perturbée ? | Pluies torrentielles rendant l'eau de l'usine boueuse, consommant une partie du SO3-- actif et augmentant la consommation de réactif.
Quelles solutions ont été testées pour réduire le zinc dans le concentré de cuivre de la laverie de CMG, et avec quel compromis ? | 8 relavages au lieu de 5 (Zn < 2 % mais forte chute de récupération) ; conditionnement à 60 °C pendant 1 h (dépression du Zn, meilleure qualité, récupération plus faible) ; nitrate de plomb sur le circuit Cu sans tendance nette.
Quelles réserves ont été identifiées à Agoujgal lors de la mission AGM de 2025 et comment sont-elles classées ? | 12 échantillons (0,58-4 % Cu, oxydation > 90 %) ; cartographie des zones à talc ; réserves ~2 Mt classées high/medium/low grade selon le % de talc ; usine : rendement 50-63 %, qualité 10-17 %.
Quelle est la capacité de l'usine de cuivre d'AGM décrite lors de la mission d'octobre 2014 ? | ~90 t/h (usine 100) + 35 t/h (usine 40), traitant Tazalakht + Agoujgal en mélange.