## Golden_QA_extension
Question | Éléments de réponse attendus
Lors de la mission d'Akka de novembre 2018 consacrée au traitement du minerai Tazalakht rouge, quel expert externe était présent et quels stocks de minerai ont été mis en évidence ? | Réunion du 4/11/2018 sur le site d'AKKA (réf. CR/AF/AG/PV/19/18) ; expert : M. Bastin, spécialiste du cuivre oxydé de l'Université de Liège ; stock de minerai intermédiaire ≈ 500 kt à 0,8 % Cu et stock de minerai rouge de la Colline B ≈ 330 kt à 1,3 % Cu ; les faciès quartzites constituent l'essentiel des réserves de la carrière ; la malachite y est plus fine que celle observée en RDC/Zambie.
Quels chantiers de Tasrirt ont été étudiés en 2010 et quelle difficulté a été rencontrée sur le chantier Tas ES2 ? | Rapport CR/AF/AG/RP/33/10 (04/10/2010, R. Chahid) : 4 chantiers (Tas ES1, ES2, ES3, ES4) + un composite selon les proportions de la géologie ; flottation globalement satisfaisante mais tributaire de la texture ; sur Tas ES2 le cuivre se présente en inclusions dans les oxydes de fer, ce qui a nécessité une révision de la maille de broyage à 45 µm.
Quelles étaient les caractéristiques de l'échantillon de pilotage d'Ouansimi Niv-300 et les conditions opératoires retenues pour le démarrage de l'usine en 2016 ? | Rapport CR/AF/AG/RP/36/16 : accompagnement du démarrage de l'usine de flottation du cuivre d'Ouansimi du 03 au 09/10/2016 ; pilotage préalable au CR du 10 au 16/03/2016 ; échantillon : 2,16 % Cu total, 0,68 % Cu oxydé (taux d'oxydation 31,48 %), 5,1 % Fe, 13 ppm Ag, 0,22 ppm Au ; flottation des sulfures à D80 = 120 µm et pH 10,5-11.
Quelle démarche a été suivie pour l'évaluation environnementale (DMA/DMNC) de la digue d'AKKA en 2017 et quelles teneurs en Cu et As ont été mesurées ? | Rapport CR/AR/EN/RP/06/17 : objectif évaluer le drainage minier acide (DMA) et le drainage minier neutre contaminé (DMNC) ; démarche : 1) caractérisation chimique et minéralogique (ICP-AES, C-S par analyseur CS 2000), 2) test statique PA/PN par analyse et test ABA + NAG, 3) lixiviation à l'eau déminéralisée selon EN 12457 (taux de relargage) ; Cu = 0,63 %, As = 400 ppm, S = 0,036 %, Si = 38 %.
Quels échantillons composaient l'arrivage de Tazalakht et Agoujgal étudié en 2007, et quelle minéralogie a été identifiée par DRX sur le composite d'Agoujgal ? | Rapport CR/AC/AF/RP/004/07 : 4 échantillons (Agoujgal composite de sondages carottés ; Tazalakht digue ; Tazalakht composite de sondages percutants secteur mine ; Tazalakht carrière B) ; DRX Agoujgal : quartz, dolomite, calcite, talc, clinochlores ; porteurs de cuivre non détectés par DRX ; Cu total 2,38 %, Cu oxydé 1,98 %.
Quels constats et recommandations ressortent de l'audit du processus d'échantillonnage et d'analyse réalisé à Akka en mai 2023 ? | Rapport CR/GE/RP/30/23 (mission du 24/05/2023, suite recommandations du comité R&R) : alimentation flottation et concentré global avec échantillonneurs automatiques (cuillère 6 mm, fréquence 30 min) fonctionnant normalement → systématiser le nettoyage de la cuillère ; rejet final échantillonné manuellement (échantillonneur automatique non opérationnel) → réparer et sécuriser le passage (garde-corps) ; concentré expédition : 8 prises à la pelle, mélange et quartage pour 2 kg ; filtres à cylindres installés mais non opérationnels.
Compare les résultats des audits d'échantillonnage menés à Akka et à Ouansimi en mai 2023. | Akka (CR/GE/RP/30/23) : fréquence 30 min, rejet final manuel car échantillonneur automatique en panne, filtres non opérationnels, 8 prises pour le concentré expédition. Ouansimi (CR/GE/RP/31/23) : alimentation, concentré et rejet avec échantillonneurs automatiques (cuillère 6 mm, fréquence 20 min) → RAS ; 6 prises pour le concentré ; pont bascule contrôlé 3 fois/poste + contrôle mensuel par pesée d'un godet ; préparation par flux dédiés, étuve à 105 °C. Ouansimi apparaît plus conforme qu'Akka.
Dans quel contexte et selon quel programme la mission « Audit Bilan » d'octobre 2020 à Akka et Ouansimi a-t-elle été menée ? | Rapport CR/AF/AG/RP/20/20 : suite aux recommandations du comité R&R sur la fiabilisation des bilans usines, à l'image des actions à Bouazzer, SMI et Soudan ; groupe de travail CR + exploitations cuivre (Bleida, CMO, Akka, Ouansimi) ; mission demandée par M. Makhfi du 13 au 16 octobre 2020 ; programme : échantillonnage, préparation, analyses chimiques, QA/QC, bilan usine ; à Akka : échantillonneurs traversiers (2 à l'entrée, 1 concentré, 1 stérile), recommandation d'accès faciles avec plateformes.
Quels sont l'objet et les textes de référence de la mission d'appui du Centre de Recherche à AKKA et Ouansimi de février-mars 2021 ? | Rapport CR/AF/AG/RP/07/21 (projet Comité Ressources et Réserves), mission du 25 février au 2 mars 2021, suite à la mission d'octobre 2020 ; objet : bilan, densité, analyse et QA-QC ; rédaction M. Hamchi, vérification/approbation A. Boussetta ; textes de référence : ISO 17025, norme NI 43-101, BPL ; objectif : traiter les actions du ressort du CR et évaluer l'avancement du plan d'action.
Quel a été l'effet du nouvel hydroxamate AM810 sur la flottation cuivre-cobalt de Pumpi et quelle dose optimale a été retenue ? | Rapport CR/AR/CP/RP/15/17 : collecteur secondaire AM810 testé sur Pumpi Nord et Kamassani Est à pH 10,5 ; gain de 12 points de rendement Cu et 30 points Co ; moussant SN522 réduit à 80 g/t au lieu de 120 g/t (effet moussant des hydroxamates) ; doses testées 80, 150 et 300 g/t ; optimum 300 g/t : Rdt Cu 88,3 %, Rdt Co 73,4 %, rejets 0,49 % Cu et 0,1 % Co.
Quelles techniques et quelles teneurs caractérisent l'étude minéralogique des tout-venants Tizert Nord et Tizert Sud (2015) ? | Rapport CR/AA/RP/87/15 : DRX, MEB-EDX et microscopie optique en lumière polarisée sur sections polies et lames minces (échantillons concassés à -2 mm) ; Tizert Nord 1,07 % Cu, Tizert Sud 1,13 % Cu, Ag ≈ 31 ppm ; gangue principalement quartzeuse (45-47 %) avec gangue carbonatée minoritaire (Mg, Ca) ; gisement au nord de la boutonnière d'Ighrem (Anti-Atlas).
Quelles performances moyennes de laboratoire (2015-2019) sont rappelées dans le rapport de démarrage du pilotage Tizert 2019 ? | Rapport CR/AR/TZ/RP/15/19 : alimentation moyenne 1,13 % Cu (oxydation 27 %) et 28 ppm Ag ; circuit sulfures : concentré 29,86 % Cu, 703 ppm Ag, Rdt Cu 71,72 % ; circuit oxydés : 13,13 % Cu, 144 ppm Ag, Rdt Cu 16,95 % ; rendements globaux Cu 88,67 % et Ag 78,86 % ; objectif : améliorer les performances du pilotage antérieur (CR/AR/TZ/RP/09/15).
Qui composait l'équipe de pilotage de la flottation du cuivre de Tizert en 2019 et quels éléments de sécurité accompagnent le rapport ? | M. Kaddami (directeur du CR), M. Naji (cadre chercheur, chef de projet Tizert), M. Boulaamail (responsable pilote), Mme Nouar (tableau de bord), MM. Zagriri, El Yaakoubi, Bourrich (chefs de poste), opérateurs de pilotage, MM. Cherif et Boutib (maintenance) ; le rapport inclut une revue sécurité & environnement du procédé, une formation procédé/sécurité et les FDS des réactifs en annexe.
Quelle anomalie principale l'audit bilan de Bleida (septembre 2020) a-t-il relevée sur l'échantillonnage des rejets ? | Rapport CR/AF/BL/RP/19/20 (mission du 23 au 25/09/2020) : circuits équipés d'échantillonneurs traversiers à l'entrée et aux concentrés (un point manuel), mais les rejets sont échantillonnés par des échantillonneurs à électrovannes, système non adapté aux pulpes car le prélèvement se fait en un petit point du flux et n'est pas représentatif.
Quelle méthodologie a été utilisée pour prédire le drainage minier acide des échantillons de Bleida en 2023 et en 2025 ? | 2023 (CR/AF/BL/RP/08/23, digue) : caractérisation physicochimique, ABA, minéralogie (DRX, microscopie optique, MEB, microscopie quantitative automatisée Zeiss), granulométrie laser et densité, test TCLP. 2025 (CR/AF/BL/RP/02/25, deux échantillons) : caractérisation physicochimique, DRX, Acid Base Accounting (PNC/ABA), test de lessivage AFNOR/EN 12457.
Quels dépôts de SOMIFER ont été échantillonnés pour l'évaluation DMA-DMNC de 2019 ? | Rapport CR/AR/EN/RP/03/19 : digue ancienne CuOx, digue cuivre 2012-2015 CuOx, digue Or, mise à terril Jbel Laassel et mise à terril Centre ; échantillonnage par l'équipe SOMIFER ; analyses ICP-AES + CS 2000, tests PA/PN/ABA/NAG et lixiviation EN 12457.
Quels étaient les objectifs de performance du pilotage de la flottation du minerai de Jbel Nzourk en 2014 et quelles variantes ont été testées ? | Rapport CR/AF/BL/RP/18/14 : pilotage au CR en août 2014 à la demande de la DG Branche Métaux de base ; objectifs : concentré > 25 % Cu et rendement > 80 % Cu ; variantes : mise en œuvre des conditions labo, révision à la baisse de la maille de broyage, substitution du NaHS par Na2S ; diagnostic du circuit et analyse intégrale des flux.
Décris les étapes du traitement des produits aurifères récupérés de l'usine de Bleida en 2010. | Rapport CR/AF/BL/RP/28/10 : 2 produits (broyeur ; bâche de sortie broyeur et caniveau) ; 4 étapes : 1) préparation (coupure à 15 mm, tri manuel des boulets, lavage, concassage du refus, broyage) ; 2) concentration gravimétrique sur table Gemini ; 3) attaque à l'acide nitrique des concentrés (mise en solution du fer) puis fusion en lingot ; 4) CIL du rejet de table, le charbon alimentant l'élution au Gold House de CTT.
Quels constats sur le minerai de JBL (Jbel Laassel) ont été partagés lors de la réunion de programmation R&D de Bleida du 28 février 2017 ? | Rapport CR/AF/BL/03/17 : tonnage de siltite estimé à 150 000 t ; la roche de JBL alterne carbonate et siltite ; au-delà de 5 % de siltite les performances de flottation chutent ; rendement actuel 75 % (alimentation 1 % Cu, rejet 0,24 %) ; conditions de réactifs (Synkol, AXK, Aero 3418) et temps de séjour modifiés ; présentation de M. Naji sur la siltite de Bleida et le cuivre oxydé de Bouskour.
Où se situe le gisement de Jbel Laassel et quelle ressource a été estimée après la campagne de sondages de 2010 ? | Rapport CR/AA/RP/85/15 : à ~212 km à vol d'oiseau au SE de Marrakech, Anti-Atlas central, extrémité NE de la boutonnière de Bou Azzer-El Graara, ~26 km au NE de l'ancienne mine de Bleida ; découverte du potentiel Cu par Managem en 1984 ; campagne de carottage 2010 → 7,5 Mt à 1 % Cu ; étude par DRX, microscopie optique polarisante et MEB.
Quels sont les principaux porteurs de cobalt et la composition de la gangue identifiés dans la synthèse des caractérisations minéralogiques de Bouazzer (2023) ? | Rapport CR/AA/RP/066/23 (Y. Gouzzali, M. Badri) : échantillons des chantiers Bouissmas, Aghbar, PIII et Agoudal ; porteurs de Co : skuttérudite, cobaltite, saflorite ; mixité skuttérudite/gangue (quartz, chlorite) dans les fractions > 160 µm ; gangue siliceuse : quartz 34 %, chlorite 19 %, feldspaths 7 %, talc 7 %, dolomite 7,3 %, calcite 11,8 %.
Quelles conditions opératoires ont été retenues pour le pilotage du relavage du concentré table à secousse de Bouazzer (2020) ? | Rapport CR/AR/BA/RP/13/20 : concentré table titrant 2 % Co ; procédure CR/QR/EP/PR/015/99 ; débit solide 20 kg/h, inclinaison 4°, amplitude 10 cm, fréquence 50 Hz, eau de lavage 200 l/h ; filtration au laboratoire de minéralurgie ; solution de filtration dirigée vers la digue.
Quelles performances industrielles de lixiviation et de précipitation du cobalt ont été confirmées lors de la mission à l'usine hydro de Bou Azzer en octobre 2011, et quelles améliorations ont été recommandées ? | Rapport CR/AF/BA/RP/18/11 (mission du 24 au 28/10/2011) : rendement de lixiviation Co 90 %, précipitation 98-100 % ; recommandations : plan de maintenance des filtres Pannevis CC1 et CC2 (suivi humidité résiduelle et Co dans les stériles), bon mélange des haldes avant alimentation (Co en solution mère 0,4-0,5 g/l à la 1re opération puis 0,8 g/l aux 3e et 4e réacteurs).
Pourquoi une seconde campagne d'essais DMS chez Bond Equipment a-t-elle été nécessaire en 2018 pour Bouazzer et quels paramètres ont été utilisés ? | Rapport CR/AF/IN/RP/15/18 (semaine du 23/07/2018) : le cyclone Linatex 200 mm de la 1re campagne ne stabilisait pas la basse densité de 2,7 ; remplacement par des cyclones Multotec (250 mm, spigot 75 mm, vortex finder 110 mm, angle 20°), FeSi Imexsar 270D ; densité 2,7 obtenue à 48 kPa avec FeSi circulant à 2,3 ; densité 3,0 à 87 kPa avec FeSi à 2,9 ; essais sur TV et stérile jig.
Quels échantillons du pilotage DMS de Bouskour ont été soumis à l'évaluation du drainage minier acide en 2016 et par quelles méthodes analytiques ? | Rapport CR/AA/RP/74/16 : 6 échantillons (TV BSK, deux concentrés Cu DMS CR 046 et CR 047, deux rejets DMS Rj 046 et Rj 047, fraction -1 mm du TV) ; ICP-AES, Hg par absorption atomique à générateur d'hydrures, C-S par CS 2000 ; tests statiques PA/PN et lixiviation EN 12457.
Quelle méthodologie a été appliquée pour l'étude minéralogique du TV de Bouskour (2016) ? | Rapport CR/AA/RP/062/16 : identifier les porteurs de Cu, libération/mixité et granulométrie ; analyses chimiques ICP, AA et C/S ; réconciliation chimie-DRX pour une analyse modale ; sections polies (résine + noir de carbone) ; DRX Panalytical X'PERT (radiation Cu, 5-90° 2θ) avec semi-quantification par logiciel MAUD ; microscopie optique en lumière réfléchie et MEB ; échantillon BSK TV, demande 7863-16-01.
Quelle est la structure de l'étude de valorisation des sulfures de cuivre de Bouskour synthétisée en avril 2011 ? | Rapport CR/AR/CB/RP/01/11 (11/04/2011, R. Chahid, H. Hdach, A. Kaddami) : étude démarrée début 2010 sur deux volets : cartographie du gisement (caractérisation et essais d'orientation par sondage) et mise au point du schéma ; contenu : caractérisation chimique/minéralogique, flottation des sondages séparément puis du composite, impact de l'eau de Bouskour, 1re et 2e campagnes de pilotage, revue sécurité.
Dans l'évaluation DMA des échantillons du pilotage DMS de Bouskour (2016), comment se répartissent le cuivre et le soufre entre concentrés et rejets DMS ? | Rapport CR/AA/RP/74/16 : TV BSK 1,46 % Cu / 1,38 % S ; concentrés DMS CR 046 = 4,36 % Cu / 4,84 % S et CR 047 = 5,31 % Cu / 5,90 % S ; rejets Rj 046 = 0,19 % Cu / 0,24 % S et Rj 047 = 0,17 % Cu / 0,25 % S ; fraction -1 mm = 2,13 % Cu / 2,67 % S. Le soufre (donc le potentiel acidogène) se concentre avec le cuivre dans les concentrés DMS ; As faible (10-20 ppm).
Quels équipements analytiques ont été utilisés pour l'étude minéralogique du TV de Bouskour en 2016 ? | Rapport CR/AA/RP/062/16 : diffractomètre Panalytical X'PERT (5-90° 2θ) + logiciel MAUD ; microscope optique OLYMPUS (lumière réfléchie, ×100 à ×1000) ; MEB PHILIPS XL 30 ESEM avec sonde EDX (mode BSE) ; absorption atomique VARIAN après mise en solution à l'eau régale ; ICP JY ULTIMA après fusion au peroxyde de sodium à 600 °C et reprise HNO3.
Sur quelle partie du gisement de Bouskour s'est concentrée l'étude de valorisation des sulfures de cuivre (2011) et où a eu lieu le pilotage ? | Sur le filon II (Patte d'Oie), prévu en pré-production en 2011, qui présentait des tendances intéressantes à la flottation ; sondages traités séparément puis en composite ; le schéma retenu a été piloté aux installations de l'ONHYM ; la cartographie du gisement (répartition des minéraux de valeur, de gangue et des porteurs d'éléments pénalisants) se poursuivait en parallèle.
Décris le processus de préparation et d'analyse des échantillons géologiques au laboratoire de Bouskour, tel qu'audité en décembre 2014. | Rapport CR/AF/IM/RP/57/14 : séchage à 105 °C, concassage total < 2 mm, division au diviseur à riffles pour 250 g, broyage total à 80 % < 125 µm (contrôle systématique, nettoyage des gamelles au quartz et à l'air comprimé, témoin non broyé) ; mise en solution de 0,5 g à l'eau régale (1/3 HNO3, 2/3 HCl), reprise HCl dans 100 ml, dilution ×100 ; Cu, Ag et métaux de base par absorption atomique Perkin Elmer AA400 (standards SPEX 1000 g/l) ; QA-QC : 2 standards internes par fiche de 10, blancs et duplicatas par série de 30 ; round robin Geostats et contrôle externe ALS (Espagne) pour Tizert.
Dans quel cadre l'audit technique du laboratoire de Bouskour de novembre 2017 a-t-il été réalisé et quels documents ont été consultés ? | Projet d'accréditation des laboratoires des filiales Managem (analyses géologie) ; audit du 29/11/2017, responsable labo M. Rafiq, champ : exigences techniques, de la préparation mécanique à la communication des résultats, attention particulière aux échantillons Tizert ; documents : mode opératoire de mise en solution à l'eau régale RV/PC/MO/008/95, mode opératoire d'analyse par AA RV/PC/MO/001/96, dossier d'habilitation ; 8 demandes auditées dont 6 Tizert (sept.-nov. 2013) ; point à améliorer : étagères de stockage en salle de préparation.
Quelles sont les caractéristiques chimiques et minéralogiques du TV de Bouskour utilisé pour l'étude d'orientation DMS de 2015 ? | Échantillon reçu le 04/03/2015 ; 1,93 % Cu, 9 ppm Ag ; Bi et Sb absents, As = 0,02 % ; chalcopyrite seul porteur de cuivre (DRX) ; gangue : quartz, clinochlore, calcite, albite, dolomite ; SiO2 44,19 %, Al2O3 15,84 %, CaO 9,24 %, MgO 10,08 % ; concassage à la station de l'usine Calamine ; étude en liqueurs denses puis pilotage DMS.
Quels faits marquants du programme R&D sont rapportés dans le rapport d'activité du Centre de Recherche de juin 2006 ? | Programme R&D réalisé à 49 % ; démarrage du pilotage de la silice précipitée (performances confirmées, problèmes de filtration, clarification, gélification) ; grillage du concentré magnétique de pyrrhotite au Cerphos : oxyde de fer < 300 ppm S (exigence sidérurgie), colmatage résolu par traitement thermique en deux paliers 650 °C et 850 °C ; décisions attendues en septembre sur déchets électroniques et pots catalytiques ; industrialisation des hydroxydes de cobalt prévue sous 6 mois.
Quels grands projets le Centre de Recherche devait-il amener à la faisabilité en 2006 selon l'avant-propos de M. Akalay (janvier 2006) ? | Silice précipitée, pyrrhotine, serpentine, molybdène, déchets électroniques et pots catalytiques ; importance des recherches incrémentales hydro/mines, du TAF et des prestations externes ; campagne de démarchage clients préparée par Mme Benbouziane sous la direction de Mme Benzakour.
Quels défis et quelle nouvelle organisation sont annoncés pour le Centre de Recherche en janvier 2007 ? | Défis : améliorer la qualité de l'oxyde de cobalt (baisser les impuretés), sécuriser la silice précipitée (préconcentration avant lixiviation, gel de silice), caractériser finement la serpentine, valoriser le non-magnétique de la pyrrhotine, accélérer Molybdène et D3E, maîtriser le prix de revient des analyses. Nouvelle organisation recentrée sur 3 processus majeurs : appui (renforcé), R&D orientée innovation et créativité, analyses focalisées qualité et satisfaction client ; renforcement des démarches QSE.
Quelles informations clés ressortent de la réunion du consortium cobalt (CoRC) du 12 novembre 2020 ? | Réunion Zoom présidée par M. Thomas Slotte (Freeport) ; 35 participants, 23 entreprises ; 12e anniversaire du consortium ; CTT membre du consortium Bleu (cobalt métal) ; expirations : Bleu 2022, Rouge 2025, Vert 2025 ; deux options étudiées : dissolution dans le Cobalt Institute ou poursuite d'un CoRC rationalisé, consultation à partir de mars 2021 ; baisse du prix des données pour les déclarants coréens (K-REACH), propositions de partage des coûts (K-REACH, UVCB, DSA).
Quels projets figuraient dans le prochain plan stratégique du Centre de Recherche selon le rapport d'activité d'avril 2007 ? | Pyrrhotine (grillage chez Outokumpu, valorisation des métaux de base du non-magnétique), hafnium du zircon, serpentine et cobalt-lithium dopé ; à court terme : valorisation du Ti des sables de Tarfaya, pilotage hydro des cartes électroniques, silice précipitée d'Azegour, séparation Co/Mn à poursuivre jusqu'à un procédé extrapolable.
Sur quoi portaient les travaux de la filière cobalt et de la filière zinc en mai 2006 ? | Filière cobalt : maîtrise des impuretés Mg et Mn dans le procédé oxyde de cobalt, accompagnement de la mise en solution de la cathode de cobalt au sulfate de cuivre, traitement du manganèse dans le mélange hydroxydes de cobalt/solutions grillées. Filière zinc : essais de valorisation de différents tout-venants calamine pour orienter l'alimentation de l'usine. Projet pyrrhotite : pilotage des zones, préparation du grillage au Cerphos, comité scientifique avec OCP et Sonasid.
Qu'est-ce que la géométallurgie selon la formation « A short course in Geometallurgy » suivie à l'Université de Liège, et pourquoi l'approche traditionnelle est-elle critiquée ? | Formation du 02 au 06/10/2017 (≈ 15 participants) : approche intégrée de caractérisation du minerai et de sa variabilité pour maximiser la valeur et minimiser les risques techniques/opérationnels ; 2e partie dédiée à la simulation sous HSC Chemistry (Outotec). L'approche traditionnelle repose sur un ou quelques grands composites censés représenter le gisement : les échantillons ne reflètent pas la variabilité, d'où dépassements de CAPEX, retards et performances inférieures aux études de faisabilité.
Quels charbons actifs ont été comparés au GoldSorb en 2020 et lequel présente la meilleure distribution granulométrique ? | Étude demandée par la DAAL (avril 2020, M. Louarrat) : AXISHOUSE, BOYCE et INMATRAD comparés au GoldSorb utilisé à Manub et CTT ; critères : aspect, granulométrie, effritement, vitesse d'adsorption et capacité de charge, cinétique ; AXISHOUSE plus fin (85 % entre 1,4 et 2 mm, 4,72 % < 1,4 mm) ; BOYCE meilleure distribution (94 % entre 2 et 3,15 mm) ; INMATRAD 17,4 % entre 1,4-2 mm et 80,4 % entre 2-3,15 mm.
Quels composites et quel programme de laboratoire ont été définis pour Seksaoua lors de la réunion du 6 mars 2019 ? | Composites : zone oxydée (carrière), zone IFRI, zone Tassa Or, zone Tassa cuivre (échantillons de la mission du 20-23 février), plus essais sur l'échantillon oxyde carrière N°1 et Tassa 1838 Au (transition) ; digue : ~15 sondages analysés mètre par mètre ; programme : caractérisation minéralogique avec diagnostic leaching, caractérisation des composites, flottation des 4 composites, profils des concentrés (éléments pénalisants), cyanuration et gravimétrie selon résultats.
Quels étaient les volets de la mission de M. Benzaazoua au Centre de Recherche en 2016 ? | Mission de 6 mois (2 jours/semaine) : Volet 1 Environnement — méthodologie d'évaluation environnementale des rejets de concentrateur, stériles et minerais (procédures et modes opératoires), état des lieux, dispositifs expérimentaux et formation de l'équipe ; Volet 2 Minéralogie — expertise-conseil en génie minéral, compilation/interprétation des données ; Volet 3 Formation — formations en environnement minier et minéralogie pour l'encadrement des filiales, avec le centre de formation ; transfert d'expertise canadienne de l'exploration à la fermeture.
Quels produits ont été étudiés en 2018 pour un recyclage dans l'usine de CMG et quelle est la composition du composite prélevé devant le hangar des expéditions ? | Étude « Traitement des pertes usine et digues CMG » (05-2018) : 3 produits (pertes devant le hangar des expéditions, produit de la digue pilote, rejet cuivre CTT), échantillonnés par CMG, à traiter seuls ou en mélange avec le minerai CMG par flottation. Composite hangar : Fe 19,98 %, Cu 1,43 %, Pb 3,37 %, Zn 7,44 %, Ag 61,1 g/t, S 14 % ; diagnostic leaching du Cu : 5,5 % oxydes/carbonates, 6,2 % sulfates/hydrosilicates, 35,8 % sulfures secondaires, 52,5 % sulfures primaires.
Quel était l'objectif de l'étude minéralogique de 2016 sur les rejets d'Amensif et quelles méthodes ont été employées ? | Identifier les porteurs d'argent (et d'or) dans les rejets d'Amensif ; analyses chimiques globales du TV, du concentré et des rejets (AA VARIAN après eau régale, ICP après fusion Na2O2 à 600 °C) ; DRX Panalytical X'PERT avec semi-quantification High Score Plus (méthode RIR) ; sections polies (résine + noir de carbone) en microscopie optique ; MEB PHILIPS XL 30 ESEM-EDX en mode BSE.
Quel est l'objectif du projet Pyrrhotite et quels partenaires y sont associés ? | Projet de partenariat OCP - Sonasid - Managem : mise au point au Centre de Recherche REMINEX d'un procédé biologique (biolixiviation/biooxydation) de valorisation de la pyrrhotite de Guemassa pour produire du soufre élémentaire (besoins de l'OCP) et de l'oxyde de fer ou du fer (Sonasid) ; faisabilité démontrée en réacteur et en tas avec S°/ST > 70 % dans le biorésidu (2004) ; rapport annuel 2004 réf. CR/AR/PY/RP/010/04.
Quels résultats de biolixiviation de la pyrrhotite ont été obtenus au premier trimestre 2005 ? | Biolixiviation avec la mixture adaptée à pH 1 en bioréacteurs (cascade et batch) : rapport S°/ST de 60 % dans le biorésidu ; deux essais mini-pilotes de biooxydation en tas confirmant l'effet favorable de l'ajout de fertilisants et d'acide ; 2005 orientée vers la récupération du soufre élémentaire et de l'oxyde de fer aux qualités OCP/Sonasid et l'étude de bioréduction du fer ; objectifs : sensibilité, reproductibilité, performances.
Quels procédés de biolixiviation de la pyrrhotite ont été testés au second semestre 2004 et à quelles échelles ? | Procédé dynamique (biolixiviation en réacteur) : erlenmeyers (choix de souche, mixtures adaptées à pH 1 et pH 1,7), réacteurs batch (taux de solide, granulométrie, pH, souches autochtones, pyrrhotite pure, adaptation à la température, inoculum, mixture R1), cascade en continu ; procédé statique : biolixiviation en colonne et biooxydation en tas ; état d'avancement à fin novembre 2004 (07/12/2004).
Quelles sont les caractéristiques minéralogiques des sulfures de Samine étudiés en mélange avec le polymétallique de CMG (2018) ? | D80 = 136 µm ; métaux de base portés par galène, sphalérite et chalcopyrite ; pyrite dominante avec pyrrhotine et traces de stannite ; gangue : quartz, muscovite, carbonates de Fe-Ca ; mixité pyrrhotine/carbonates et intrusion de galène dans la pyrite ; galène libre ou mixte avec quartz/sphalérite ; mélange uniquement avec le polymétallique de CMG, à proportions définies avec l'équipe CMG.
Quel est l'objectif du pilotage DMS du tout-venant de Draa Sfar (2019) et quelle est sa composition ? | Déterminer l'aptitude à la préconcentration gravimétrique par milieu dense (DMS) des éléments de valeur (Zn, Pb, Cu) et éliminer la silice ; TV : 3,07 % Zn, 0,90 % Pb, 0,21 % Cu, 23,01 % Fe, 19,89 % SiO2 ; DRX : chalcopyrite, galène, sphalérite, quartz, pyrrhotine, pyrite, dolomite, clinochlore ; porteurs Pb/Zn/Cu majoritairement mixtes avec la pyrrhotine ; DMS sur la tranche +1/-10 mm après coupure manuelle à 1 mm ; chef de projet M. Gouzzali.
Quelle est la composition chimique du TV L3 de Koudiat Aïcha et quels sulfures dominent ? | Étude minéralogique 01-2018 : Fe 41,26 %, S 32,53 % (Fe + S ≈ 73 %), Zn 4,55 %, Cu 0,56 %, Pb 0,54 %, As 0,15 %, Ag 30,5 g/t, Au 0,37 ppm ; sulfures de fer dominants : pyrrhotite (monoclinique magnétique et hexagonale non magnétique) et pyrite ; méthodes : sections polies, microscopie OLYMPUS, MEB-EDX, DRX, réconciliation minéralogique.
Quel projet et quel gisement concerne l'étude d'orientation sur le graphite de 2022 ? | Projet « Graphite Frag el Maa », étude d'orientation pour la valorisation du graphite de Sidi Bouathmane (Jebilet) par flottation, rapport du 21/12/2022 (R. Chahid, H. Faqir, I. Benzakour) ; deux échantillons (graphite Nord et graphite Sud) ; effet du silicate de sodium sur teneur/récupération ; contexte : production de graphite pour batteries.
Comment interpréter le potentiel de neutralisation net (PNN) dans les évaluations de drainage minier acide du Centre de Recherche, et que montre l'échantillon TV extrait de la digue CMG (2018) ? | PNN = PN - PA (ou rapport PN/PA) ; zone d'incertitude entre -20 et +20 kg CaCO3/t ; démarche : caractérisation chimique (ICP-AES, CS 2000), PA/PN/ABA/NAG, lixiviation EN 12457. L'échantillon CMG (prélevé par l'équipe de M. Aboulaich) est très sulfureux : Fe 37,36 %, S 29,1 %, C 1,39 %, Zn 1,61 %, Pb 8 303 ppm, Cu 2 306 ppm, As 1 529 ppm — S très supérieur au carbone, donc potentiel acidogène élevé.
Quelles sont les caractéristiques de la digue calamine et l'objectif de son pilotage de flottation du plomb (2015) ? | Valorisation de la digue calamine pour la fabrication de bétons, avec récupération préalable du plomb par flottation ; lot de 20 t reçu au CR ; digue : 1,86 % Pb (oxydation du Pb 72,6 %), 3,08 % Zn, 7,5 % Fe, CaO 26,93 %, D80 = 130 µm ; essais labo : maille de broyage, dose de NaHS, cinétique, substitution de l'A3418 par l'AXK ; stérile final étudié comme charge pour briques.
Quel est l'objet du projet « Lithium Cobalt Coating » de 2011 et quelles caractérisations ont été réalisées ? | Rapport CR/AR/CC/RP/30/11 (A. Aboulaich, 17/12/2011) : améliorer les performances sécuritaires et électrochimiques de l'oxyde de cobalt lithié LiCoO2 (électrode positive des batteries Li-ion) par enrobage nanométrique (coating) ; caractérisations : analyse chimique, DRX, MEB, MET, granulométrie laser, cyclage électrochimique, DSC (sécurité thermique).
Quelle est la procédure de qualification des black masses avant traitement à l'usine GGM ? | Note du 30/04/2024 (K. Ouzaouit, H. Faqir, I. Benzakour) : 1) réception d'un échantillon représentatif, 2) analyse chimique et caractérisation structurale, 3) analyse de la matière organique (spectroscopie IR haute résolution ~8 cm-1 pour les traces organiques et ATG-ATD pour la décomposition thermique), 4) essais de traitement selon le procédé retenu à l'usine, 5) évaluation économique (coût réactifs) de la profitabilité.
Quelles sont les étapes et les réactifs du procédé de traitement de la black mass U-RECYCLE, et quelles mesures de sécurité sont prescrites ? | Revue de sécurité 12-2021 : lixiviation H2SO4 + H2O2 ; purification (précipitation Fe/Al au Na2CO3) ; extraction liquide-liquide Co/Mn au solvant Ionquest ; précipitation Ni(OH)2 à la soude ; précipitation Li2CO3 au carbonate de sodium. Mesures : affichage des standards/symboles de sécurité, évaluation des incompatibilités de réactifs, stockage et manipulation adaptés, application des FDS, respect des procédures du CR REMINEX.
Quel protocole de lessivage a été appliqué en 2018 au stérile de la matière secondaire à base de zinc (Guemassa) ? | Demande de M. Frej, dans le cadre du suivi environnemental du site de Guemassa : analyse élémentaire (ICP-AES, CS 2000) puis lixiviation à l'eau déminéralisée selon EN 12457 (granulométrie < 4 mm, L/S = 2 l/kg) ; stérile : Fe 21 %, Ca 10,5 %, Zn 6,86 %, Pb 2 %, S 9,67 %, C 2,27 % ; éluat : pH 6, conductivité 17 780 µS/cm, SO4 4 878 mg/l.
Quel tonnage de minerai de calamine ALBARAKA a été échantillonné en janvier 2015 et selon quelle méthode ? | Mission du 28 au 31/01/2015 à Riche : 6 lots totalisant ≈ 1 890 t (lot 1 : 300 t ; lot 2 : 90 + 150 + 30 t ; lots 3 à 6 : 450, 350, 180 et 340 t), blocs de 5 à 40 cm ; prélèvements en surface et dans des fosses creusées, au marteau sur les blocs grossiers ; minerais ALBARAKA et TABARAHOUT.
Quelles sont les caractéristiques du minerai Nizi International (Turquie) évalué en 2018 dans le cadre du processus d'achat de minerai ? | Potentiel annoncé 10 000 t ; échantillon de 6,5 kg ; 33,16 % Zn, 217 g/t Ag, Fe 6,27 %, CaO 9,33 %, Ba 16 221 ppm ; porteur unique du zinc : smithsonite (ZnCO3), souvent libre ; argent non détecté par DRX ; gangue : calcite, sidérite, barytine, quartz ; voie testée : hydrométallurgie.
Quel schéma hydrométallurgique a été proposé pour récupérer le zinc et l'argent du minerai Nizi International de Turquie ? | Lixiviation acide du zinc (pH 1, 60 °C, 90 min), re-broyage du stérile de lixiviation pour rafraîchir les surfaces, puis cyanuration de l'argent résiduel (3 g/l CN-, dilution D = 4, 72 heures).
Quelle a été la participation du Centre de Recherche à la 10e conférence ABAA de Chicago en octobre 2017 ? | Participation (avec M. Khalid Ouzaouit) à la conférence Advanced Batteries for Automobile Applications organisée avec le laboratoire national d'Argonne et présidée par le Pr Khalil Amine ; deux posters : l'un sur Managem, CTT et l'activité cobalt, l'autre sur le développement de nouveaux matériaux cathodiques à hautes performances de sécurité ; thèmes : stratégies nationales (USA, Chine, Japon, Allemagne, UE), état de l'art des batteries.
Quelle était l'exigence du client QML sur l'oxyde de zinc et quels échantillons étaient conformes lors du diagnostic de 2018 ? | Exigence : refus à 45 µm < 0,1 % ; tamisage selon la procédure CR/QR/CP/MO/022/03 ; conformes : ZnO 4054 (0,07 %) et ZnO 4056 (0,04 %) → recommandation de reproduire leurs conditions de production ; ZnO 4059 légèrement hors norme (0,21 %) ; non conformes : 5575 (0,31 %), 5584 (0,49 %), 5586 (0,38 %) ; le MEB révèle dans le refus du quartz jusqu'à 322 µm et des silicates.
Sur quels axes de recherche portait le projet « Oxyde de lithium et de nickel LiNiO2 » (2012) ? | Élaboration de NiO nanométrique, effet du traitement thermique sur le nombre et la nature des phases, performances électrochimiques de LiNiO2, effet du dopage au cérium, synthèse par voie sol-gel ; LiNixCo1-xO2 étudiés comme alternatives à LiCoO2 pour les cathodes Li-ion.
Quelles sont les données clés de l'étude de rentabilité du recyclage des DEEE (2016) ? | Projet lancé en 2006 ; pilote de 5 ans (2010-2015) avec l'association Al Jisr : 538 t de DEEE démantelés reçus par CTT ; composition des ordinateurs : fer/acier/Al 46 %, plastique 24 %, verre 21 %, câbles Cu 4-5 %, cartes électroniques ≈ 3,2 % ; objectif de production : Cu 34 t, Sn 5,7 t, Ag 136 kg, Au 34 kg, Pd 8 kg ; investissement 4 MDH (lavage de gaz, four de calcination 100 kg/h, mélangeur, convoyeur, pont roulant) pour 10 000 t/an d'équipements (≈ 330 t de cartes/an, soit 1 t/jour).
Décris le schéma de traitement de l'usine d'or de Bakoudou (Gabon) lors de son démarrage industriel en 2012. | Rapport du 23/02/2012 (A. Lamouaddar) : accompagnement du 29/12/2011 au 13/02/2012 ; schéma issu des études labo/pilote du CR 2007-2010 : concassage à 120 mm, broyage à d80 = 1 mm ; Falcon SB2500 discontinu sur le passant 2 mm ; refus + rejet Falcon vers cyclones coupant à 250 µm (UF au broyeur, OF vers Falcon C2000 continu d'épuisement) ; relavage du concentré SB2500 sur deux tables Gemini en série ; flottation du concentré C2000 (ébauchage 3×3 m³, épuisement 2×3 m³, deux relavages 2×1,5 m³), concentré flotté destiné à une cyanuration CIC ; concentré table vers fusion.
Quels étaient les objectifs de l'audit de démarrage du laboratoire de Bakoudou fin 2011 et quel problème d'échantillonnage a été signalé ? | Mission de A. Kaddami du 28/11 au 06/12/2011 : audit des procédures d'échantillonnage et de préparation, audit du montage des équipements, validation des étalonnages et procédures, formation de l'équipe, documents d'interface labo/demandeurs ; problème : échantillonnage manuel de l'alimentation sur la bande TU301 (représentativité et sécurité) → recommandation d'un échantillonneur automatique à la jetée de la bande ; concentrés table échantillonnés au diviseur à riffles (15-20 kg) ; four du gold house pour la coupellation des lingots riches en plomb.
Quel est l'effet de la maille de broyage sur la récupération de l'or par Falcon dans l'étude complémentaire de Bakoudou (2010) ? | À 250 µm : concentré global (Falcon I + II) 8,42 % en poids à 33,3 ppm Au, récupération Au 95,33 % (Falcon I seul 89,71 %) pour une alimentation reconstituée de 2,94 ppm ; à 350 µm, la récupération du Falcon I chute à 74,9 % (rejet 0,73 ppm Au). Une maille plus grossière dégrade donc la récupération gravimétrique. L'étude couvre aussi le relavage des mixtes Gemini, la séparation magnétique haute intensité et la flottation.
Quelles performances et quels axes d'amélioration de l'usine de Bakoudou ont été discutés lors de la réunion du 20 juin 2016 ? | Récupération gravimétrique 75-77 % (82 % avec la vente des rejets table ~1 000 ppm Au et concentrés Falcon 2 ~200 ppm) → objectif 88 % ; cadence 55 t/h au lieu des 71 t/h de conception (argiles) → agir sur le broyage ; reprise des digues (enjeu ~1 t d'or, 150-200 kg/an) : digue provisoire 250 000 t à 1 ppm (2012) et digue définitive 1,3 Mt à 0,65 ppm (2013-2016) ; stock de 250 000 t de décapage argileux à 1 g/t (≈ 300 kg d'or).
Quelle performance la biooxydation a-t-elle permise au laboratoire sur l'or réfractaire de Tri-K et que propose l'offre de 2025 ? | Étude labo 2024 sur l'échantillon CKD sulfure : prétraitement par biooxydation du concentré de flottation avant cyanuration → récupération de 97 % contre 67 % en cyanuration directe ; offre technique et budgétaire du 04/05/2025 (L. Barfoud, K. Naji, Z. Dahmouch, I. Benzakour) : pilote en continu pour déterminer le temps de séjour industriel et confirmer les performances, plus développement de la flottation pour produire un concentré riche en sulfures et en or.
Quels tests ont été réalisés pour prédire le drainage minier acide du projet Komana (Tri-K) en 2025 ? | Mandat de Mme Assia Ouahabi, 17 échantillons prélevés par Tri-K en mars 2025 : analyse ICP par balayage, C-S par CS 2000, DRX, NAG test, PA/PN (PNN = PN - PA, rapport PN/PA), test de lessivage AFNOR NF EN 12457 ; les tests statiques n'informent pas sur la cinétique des réactions.
Quel protocole a été suivi pour identifier les argiles des minerais Tri-K par DRX (2022) ? | Échantillons TRIK Jaune et TRIK Marron (composites) ; décarbonatation au HCl, élimination des oxydes/hydroxydes de fer par Dithionite-Citrate-Bicarbonate (DCB), lavages par centrifugation, préparation de lames orientées de la fraction < 2 µm : lame normale (référence), lame glycolée 12 h à l'éthylène glycol (smectites), lame chauffée à 490 °C pendant 2 h (kaolinite) ; identification par les distances réticulaires (Å).
Comment s'est déroulée l'étude de contrôle grade de la première campagne Tri-K (2020) ? | Composites de sondages RC des zones Koulekoun et Kodiaran préparés par la géologie SMM ; en concertation avec M. Mounji : analyse par fire assay et multiélément de chaque composite, cyanuration CIL selon le protocole de l'étude de faisabilité ; plan d'action sur les écarts analytiques liés au caractère pépitique de l'or ; étude minéralogique et diagnostic leaching des composites réfractaires.
Quels axes de travail ont été retenus avec SMM Tri-K lors de la réunion du 17 janvier 2022 ? | I) viscosité de la partie oxyde de la zone Koudiran (étude urgente sur les modificateurs de viscosité, réalisée) ; II) traitement des sulfures aux rendements limités (200 kg d'échantillon chacun, investigation en cours) ; III) nouvelles cibles : gisement de Magana et nouvelle fosse de Koulekoun (tests métallurgiques et mécaniques) ; responsables : M. Boulaamail (CR) et M. Mabsout (Tri-K).
Quelles anomalies ont été relevées sur les échantillonneurs de l'usine d'Oumjrane lors de l'audit bilan de septembre 2020 ? | Mission du 21 au 23/09/2020 (comité R&R, demande de M. Makhfi) : 3 échantillonneurs automatiques (entrée flottation, concentré, rejets) ; accès suspendus et non sécurisés → plateformes de travail ; cuillères hors norme (simples fentes irrégulières sur tôle plate, colmatées ou partiellement bouchées) faussant la représentativité ; les fentes devraient être coniques avec une ouverture régulière.
Quelles sont les caractéristiques des échantillonneurs de l'usine CMO d'Oumjrane audités en mai 2016 ? | Échantillonneurs traversiers à déplacement rectiligne : alimentation flottation EC201 (ouverture 4 mm), rejet EC301 (3 mm), concentré EC302 (5 mm), fréquence 15 min, 8 à 10 l par échantillon ; conformes géométriquement ; rejet en panne → échantillonnage manuel toutes les 30 min ; filtration Büchner lente → filtre presse cylindrique recommandé ; séchage à 105 °C ; expéditions : pelle sur godet en diagonale, quartage à 500 g ; besoin d'une analyse granulométrique par poste.
Quel changement organisationnel a été constaté à CMO lors de la mission d'appui de février 2021 ? | Mission du 13 au 15/02/2021, suite au plan d'action établi après la mission de M. Kaddami du 21-23/09/2020 : sur recommandation de M. Kaddami, trois personnes ont été rattachées au laboratoire pour assurer l'échantillonnage et la préparation des échantillons usine ; plusieurs recommandations déjà mises en place ; coordination M. Makhfi.
Retrace la démarche de fiabilisation des bilans métallurgiques des exploitations de cuivre de Managem entre 2020 et 2023. | Suite aux recommandations du comité Ressources & Réserves (R&R), un groupe de travail CR + sites cuivre (Bleida, CMO, Akka, Ouansimi) est créé à l'image de Bouazzer, SMI et Soudan ; 1res missions « Audit Bilan » en 2020 (Bleida 23-25/09, Oumjrane 21-23/09, Akka/Ouansimi 13-16/10) sur échantillonnage, préparation, analyses, QA/QC et bilan ; 2es missions d'appui en 2021 (CTT Bouazzer 18-19/02, CMO 13-15/02, Akka/Ouansimi 25/02-02/03) pour suivre les plans d'action (référentiels ISO 17025, NI 43-101, BPL) ; audits réguliers en mai 2023 à Akka et Ouansimi.
Quels résultats de mesure de densité par pycnométrie ont été obtenus lors de la formation métrologique dispensée à CMO (Oumjrane) en février 2021 ? | Mission d'appui à la Compagnie Minière d'Oumjrane du 13 au 15/02/2021 : formation théorique et pratique sur la confirmation métrologique des balances et la mesure de densité (balance de densité et pycnomètres reçus par le laboratoire, en présence des équipes labo, géologie et usine) ; M. Chargui formé et habilité ; sur l'échantillon certifié OREAS 293 (2,67 ± 0,10) : 2,61 ; 2,57 ; 2,60 ; 2,69 → résultats satisfaisants, dans l'intervalle certifié ; les trois points AF, CF et RF entrent dans le calcul du bilan usine.
Quelles actions avaient été réalisées à CMO depuis le dernier audit, et quels écarts restaient à corriger lors de la mission du 19 février 2024 ? | Projet « Fiabilisation Bilan Usine » (A. Boussetta) : actions réalisées : revue de conception des cuillères, accès sécurisés avec plateformes pour l'alimentation et le rejet flottation, boîtes cadenassées pour les seaux d'échantillons, nouveau pont bascule avec contrôle par les pesées au port d'Agadir et contrôle annuel par la métrologie régionale, implémentation du QA-QC. À corriger : inclinaison de la cuillère du rejet flottation (doit être horizontale par rapport à la chute du flux) et accès à l'échantillonneur du concentré (programmé avec la revue de la pompe d'épaississeur).
Comment ont évolué les recommandations d'échantillonnage à l'usine CMO d'Oumjrane entre 2016, 2020 et 2024 ? | 2016 : échantillonneurs EC201/EC301/EC302 jugés conformes (rejet en panne, échantillonnage manuel toutes les 30 min, filtre presse recommandé). 2020 : cuillères hors norme (fentes irrégulières, colmatées), accès suspendus non sécurisés → refaire les cuillères et installer des plateformes. 2024 : cuillères revues, plateformes installées sauf au concentré, boîtes cadenassées, nouveau pont bascule, QA-QC implémenté ; reste l'inclinaison de la cuillère rejet et l'accès au concentré.
Quels échantillons d'Oumjrane ont été soumis aux essais de prédiction du DMA en 2020 et quels essais cinétiques ont été menés ? | Six échantillons prélevés par CMO en juin 2019 : RM (1), BNH (2), BNH (3), BKZ externe (4), stérile BNH (5) et RMP noir (6) ; essais statiques (NAG, PA, PN Lawrence-Scheske et trois méthodes de PN) et essais cinétiques en mini-cellules d'altération (MCA) sur les deux échantillons de mises à terril (stock riche Marzoug pélite noire et stérile Bounhass faible teneur, reçus le 10/06/2019), avec suivi pH/conductivité et extrapolation de l'épuisement du soufre et des espèces neutralisantes.
Quels stocks de CMO ont été évalués pour le DMA en 2016 et quelle est la plage de teneurs en soufre ? | Six échantillons à la demande de la direction CMO : stock riche Marzoug pélite noire, stock Afilou Nikhou, stock Bouskour, stock Bounhass riche, stérile Bounhass faible teneur, talus stérile Bounhass ; S de 0,67 à 9,97 % — le maximum (9,97 % S, 2,13 % Cu, Ba 39 108 ppm) correspond à l'échantillon labo R-008584-2015-02 ; Cu de 0,05 à 2,6 % ; Hg par ICP-MS et C-S par four à induction ; tests PA/PN/NAG et lixiviation EN 12457.
Quelle est la teneur en étain du TV de Kalemie (RDC) et quel flowsheet a été piloté ? | Rapport CR/AR/RK/RP/13/14 : échantillon de 3 t ; Sn 618-631 ppm, Nb 64-76 ppm, Ta ≈ 88 ppm, W non détecté, SiO2 ≈ 78-81 % ; labo : jigage, milieu dense, séparation magnétique ; pilote : criblage humide du TV, jigage de la tranche intermédiaire, concentration de la tranche fine sur table.
Quels étaient les objectifs de l'étude hydrométallurgique du projet cuivre-cobalt de Pumpi (2014) ? | Gisement Cu-Co du district de Kolwezi (RDC), échantillons fournis par Consulmet (Afrique du Sud, essais DMS > 10 mm) ; objectifs : étudier la lixiviabilité du TV, définir les conditions optimales de récupération du Cu et du Co (température, cinétique), évaluer la séparation solide/liquide (épaississement, filtrabilité), valoriser le cobalt de la solution (oxydation Fe/Mn, extraction du Cu, précipitation des hydroxydes de cobalt), synthétiser les tests MINTEK.
Quels services de MINTEK ont été visités lors de la mission de 2014 liée au projet Pumpi, et quelles informations sur MINTEK sont rapportées ? | Objectif : assister aux essais métallurgiques de l'étude de faisabilité de Pumpi (valorisation du sous-produit cobalt). MINTEK : organisme étatique rattaché au ministère des ressources minérales, budget ≈ 390 M Rands (~300 MDH) financé à 40,8 % par l'État, 780 employés. Services visités : labo et pilote hydrométallurgiques (essai bulk 20 kg, lixiviation sous pression), préparation mécanique, DMS et Mozley, analyses, minéralogie, centre BASF (extraction par solvant), labo MacONE (décantation/filtrabilité) ; formation QSE et radioprotection obligatoires avant chaque visite.
L'hydroxamate chinois Eagles peut-il remplacer l'AM810 dans la flottation cuivre-cobalt de Pumpi ? | Non au vu des essais de 2017 (pH 10,5, D80 120 µm, AXK, NaHS, SN522) : AM810 300 g/t → Rdt Cu 94,48 % et Co 83,93 % ; Eagles 300 g/t → 87,80 % Cu et 65,18 % Co ; Eagles 400 g/t → 91,44 % Cu et 69,72 % Co. L'Eagles reste inférieur à l'AM810, surtout pour le cobalt.
Pourquoi le Centre de Recherche a-t-il exploré la flottation pour le projet Pumpi en 2016, après la voie hydrométallurgique et la voie gravimétrique ? | Hydrométallurgie (CR/AR/CP/RP/09/14) : Cu et Co lixiviables à 98 % et 92 % mais forte variabilité de la consommation d'acide liée à la gangue (MgO, CaO). Voie physique : DMS (-8+0,85 mm) + spirale (-0,85 mm) → concentré > 20 % Cu mais rendement poids 11,5 % et récupération Cu de seulement 55 %. D'où la flottation Cu-Co (suivie d'hydro ou de vente directe) sur 25 composites (13 Pumpi Nord, 12 Kamassani Est), avec test de l'AM810 et du dispersant Revadep 5050.
Quelles sont les caractéristiques du minerai de plomb d'Ahouli évalué pour l'usine de Samine (2017) ? | Région de Midelt, potentiel ~1 500 t ; deux échantillons de 200 kg (Stock Ahouli N°1 et 2) ; 2,6 % Pb en moyenne, oxydation 24 %, Ag 13 g/t, Au 0,22 g/t ; plomb sous forme de galène (PbS) ; gangue : quartz, silicates (clinochlore, feldspath potassique) et dolomite.
Quelle est la composition du TV étain AETM de Samine et sous quelle forme se trouve l'étain ? | Étude minéralogique 03-2017 : Sn 1,46 %, Fe 18,18 %, Zn 3,29 %, S 7,68 %, SiO2 35,36 %, As 1 081 ppm, Ag 15 ppm ; DRX : quartz, pyrrhotite, muscovite, clinochlore, sphalérite ferrifère, cassitérite (SnO2) ; cassitérite libre ou en mixité observée au microscope optique et au MEB-EDX.
Compare les deux échantillons TNM de Terra-nova évalués pour Samine en 2017. | Potentiel 30 000 t ; TN M1 : 4,44 % Pb, oxydation 94,8 %, Ag 10 g/t, plomb sous forme de cérusite (PbCO3), gangue quartz/barytine/silicates ; TN M2 : 16,06 % Pb, oxydation 58,3 %, Ag 50 g/t, Zn 1,19 %, galène + cérusite, gangue quartz/barytine/microcline ; tests de flottation du plomb sur les deux.
Quelles actions ont été engagées à Samine en 2012 pour réduire le P2O5 dans le concentré de fluorine ? | Rapport CR/AF/SM/RP/17/12 (mission du 15 au 19/10/2012) : objectif P2O5 < 200 ppm exigé par certains clients ; actions : ajout d'un 6e relavage pour sécuriser la qualité CaF2 ; fiches de suivi par poste des conditions opératoires et des analyses (base de données) ; plages de dosage des réactifs avec points d'ajout pour standardiser la marche ; suivi des densités du circuit (flottation sulfures puis ébauchage/épuisements/5 relavages fluorine).
Quels étaient les objectifs de la mission de fiabilisation des bilans à SMI de février 2020 et quelle recommandation concerne l'alimentation de la nouvelle usine ? | Mission du 26 au 28/02/2020 (MM. Kaddami, Hamchi, Bekhir), suite à celle de Mme Benzakour des 16-17/02/2020 : fiabiliser les mesures du bilan usine, l'entrée métal (échantillonnage, poids), le bilan fonderie (LSF, cément) et la mise à niveau du laboratoire selon NI 43-101. Alimentation nouvelle usine : échantillonnage manuel sur bande toutes les 2 h, mottes et flux irrégulier → installer deux échantillonneurs automatiques rotatifs à cuillère (eau à l'entrée broyeur, sortie broyeur solide + liquide) et reconstituer la teneur du TV.
Quel était l'objectif du pilotage de la flottation d'argent de la digue 3 de SMI et quelle est la teneur du lot pilote ? | Demande de la DG Branche Métaux précieux : produire un concentré > 1 000 ppm Ag avec une meilleure récupération à partir de l'ancienne digue de cyanuration (digue 3) ; lot de 27 t reçu au CR ; 75 ppm Ag, Fe 4,49 %, SiO2 62,07 %, Al2O3 15,84 %, S 0,01 %, Au < 0,05 ppm ; scénarios pilotes, cyanuration des concentrés flottés, données d'entrée pour l'ingénierie.
Quelle nature de lit donne la meilleure récupération d'argent par jig sur la sortie broyeur EQ de SMI (2011) ? | Conditions : d80 5,44 mm, fines < 100 µm éliminées, lit 2 cm, débordement 8 cm, grille 15 mm, amplitude 3/8 pouce, 160 coups/min, 75 kg/h. Résultats Rdt Ag : essai I (lit de débris de boulets formé en continu, simulant l'usine) 56,74 % ; essai II (débris de boulets < 15 mm) 89,78 % ; essai III (goethite) 87,68 % ; essai IV (fluorine) 77,21 %. Meilleur : lit de débris de boulets < 15 mm, suivi de la goethite.
Quels scénarios et quel programme d'essais ont été définis pour la valorisation de l'argent de la digue 6 de SMI (2018) ? | Deux scénarios : alimentation directe du circuit de cyanuration ou passage par la flottation avant cyanuration ; programme : effet de la dose de cyanure libre, effet du broyage, cinétique de cyanuration, flottation selon le protocole SMI puis cyanuration du concentré flotté ; échantillon titrant 187 g/t Ag.
Comment se répartit l'argent selon les tranches granulométriques dans l'échantillon de la digue 6 de SMI et quel est son porteur ? | Étude 07-2018 : alimentation reconstituée 171 ppm Ag (analyse directe 187 ppm), Pb 2,4 %, Fe 5 %, Zn 0,81 %, SiO2 57 %, Al2O3 12 % ; D80 = 130 µm ; > 350 µm : > 250 ppm ; 100-350 µm : ~90 ppm ; < 100 µm : ~200 ppm ; 72 % de l'argent dans les fractions fines < 80 µm ; seul porteur détecté par DRX : argentite.
Quel est l'intérêt d'introduire un relavage dans la flottation de l'argent de SMI, d'après le pilotage de 2016 ? | Objectif : améliorer la qualité du concentré flotté sans perdre la récupération, pour réduire le débit massique vers la cyanuration (temps de séjour plus long) et la consommation de cyanure. Scénarios : 1) protocole SMI (performances comparables à l'usine), 2) relavage (qualité nettement meilleure mais récupération en baisse), 3) nouvelle répartition de l'AXK, 4) relavage + cinétique prolongée. La cyanuration (3 g/l CN-, 2 × 36 h) des concentrés à 1 000, 2 000 et 3 000 ppm Ag donne 97,0 %, 96,7 % et 97,2 %.
Quels objectifs de production visait l'étude des cinétiques de flottation des produits argentifères de SMI (2020) ? | Demande de la production SMI et de Reminex Ingénierie : augmenter le tonnage de l'usine de flottation de 150 à 170 t/h et porter le ratio digue/produit fond de 35 % à 50 % ; échantillons : produit fond (~100 µm) et digue 4 (~44 µm) reçus le 23/02/2020 en pulpe, digue 3 (50 kg, 143 µm) reçue le 17/12/2019, digues 5 et 6 ; essais de cinétique et essais bilan sur les mélanges 35/65 et 50/50.
Quels charbons actifs ont été évalués pour le Soudan en 2022 et comment se comparent-ils au Gold Sorb ? | Étude DAAL du 30/11/2022 (M. Louarrat) : Gold Carb 207 et CTC 60 comparés au Gold Sorb de référence ; Gold Carb : distribution comparable (77 % entre 2 et 3,15 mm) et effritement semblable à la référence ; CTC 60 : grains plus fins (92 % entre 1,4 et 2 mm) et effritement plus élevé (2,2 %) ; test d'effritement : 20 g de charbon dans 1 l d'eau, agitation 24 h, tamis 500 µm ; mesure de la R value (adsorption après 1 h) et de la capacité de charge.
Compare les évaluations de charbons actifs réalisées par le Centre de Recherche en 2020 et en 2022. | Les deux études sont demandées par la DAAL avec le Gold Sorb comme référence (utilisé à Manub et CTT). 2020 : AXISHOUSE (grains fins, 85 % entre 1,4-2 mm), BOYCE (meilleure distribution, 94 % entre 2-3,15 mm), INMATRAD (80,4 % entre 2-3,15 mm) ; critères : aspect, granulométrie, effritement, vitesse d'adsorption, capacité de charge, cinétique. 2022 (Soudan) : Gold Carb 207 proche de la référence, CTC 60 plus fin et plus friable (2,2 %).
Quelles conclusions préliminaires l'étude de valorisation du minerai aurifère du Soudan (2011) tire-t-elle sur les méthodes de récupération ? | Étude labo demandée par la Branche Métaux précieux sur 5 lots d'échantillons de tranchées : l'or est fin, ce qui limite la gravimétrie (liqueurs denses, Falcon, Knelson, table), la flottation et la séparation magnétique ; l'or reste accessible à la cyanuration, qui donne les meilleures performances (cyanuration agitée du TV, du concentré Falcon, en colonne) ; étude aussi sur les zones hématitisée et altérée.
Quelles conditions de cyanuration ont été appliquées dans l'étude de variabilité de la zone centrale du Bloc 15 au Soudan (2018) ? | 619 échantillons de sondages RC (zones C02, WG09, C04, N2TM, New Target) ≥ 0,2 g/t ; cyanuration directe en bouteille : D80 ≈ 75 µm, 33 % solide, ~20 °C, pH 10,5-11,5, CN- maintenu à 1 g/l, 24 h ; exclusion des échantillons sous les teneurs de coupure (0,33 g/t pour C04, C02, N2TM, New Target ; 0,39 g/t pour WG09) ; rendements pondérés par les teneurs ; 47 échantillons à rendement limité testés en CIL pour vérifier le preg-robbing.
Quels axes ont structuré la mission d'accompagnement du laboratoire MCM au Soudan en 2018 ? | Mission du 12/03 au 30/04/2018 pour l'extension du laboratoire et l'accréditation ISO 17025 : magasin et consommables (inventaire, rangement, suivi des commandes), accompagnement de l'audit de l'expert ALS (M. Bill), installation d'équipements (deux étuves, balance de précision), suivi journalier de la préparation mécanique et contrôle qualité, préparation de standards, étude de fiabilité de l'analyse de l'or grossier, formation à l'échantillonnage des big bags de charbon.
Quelles sont les conclusions de l'étude de valorisation de la zone UTM présentées lors de la mission au Soudan de juillet 2017 ? | Mission du 02 au 07/07/2017 (Mme Benzakour, M. Kaddami, M. Ed Doua) : composite formé à l'entrée usine sur une semaine ; or fin < 25 µm, disséminé sur oxydes de fer ou libre en alliage Au-Ag (90/10) ; Wi ≈ 8,4 kWh/sht ; teneur reconstituée 2,42 ppm ; diagnostic leaching : 92,2 % de l'or libre et cyanurable, 5,9 % après attaque HCl ; meilleur compromis CIL : CN- 0,3 g/l pendant 9 h → 91,8 % pour 66,7 g NaCN/g Au ; −0,6 point de rendement par 10 µm de D80 ; cyanuration en colonne ≈ 60,4 %.
Quel produit a été testé pour réduire l'évaporation des bassins de Manub et quels étaient les objectifs de l'essai ? | WATER GUARD (huile à base de silicone, économie d'eau annoncée de 50 %) ; objectifs : effet sur l'évaporation de l'eau fraîche et de l'eau de retour digue CIL, impact sur les rendements de cyanuration et sur l'adsorption de l'or sur charbon ; dose fournisseur 1 ml/m² + moitié tous les 10 jours (doublée sur l'eau de retour digue à cause de l'agglomération des fines qui rompt le film) ; essais en bassines de 0,32 m² pendant 4 semaines en décembre (~20 °C).
Quel rendement de cyanuration a été obtenu sur le concentré Falcon du composite W03-W1N de Tighza ? | Rapport CR/AR/PE/RP/02/13 (complément à CR/AR/PE/RP/02/12) : concentré Falcon (broyage 75 µm), 33 % solide, pH 10,8-11, CN- maintenu 12 h puis 24 h au total ; à 0,5 g/l : 43,81 % (stérile 28,16 ppm) ; à 1 g/l : 99 % (alimentation ~50 ppm → stérile 0,5 ppm) pour 0,54 kg NaCN/g Au ; cinétique lente, stabilisation après ~20 h.
Quelle est la composition minéralogique des échantillons YAK R01 et ALEPE de la commande CMGeo 2019/05/05 ? | DRX Panalytical X'PERT (5-70° 2θ) : YAK R01 (passant 100 µm, 200,5 kg) : kaolinite 58 %, quartz 25 %, muscovite 9 %, microcline 8 % ; ALEPE (passant 100 µm, 298,4 kg) : quartz 43 %, kaolinite 33 %, muscovite 24 % ; un 3e échantillon AZAGNIE 1 ; les résultats ne valent que pour les échantillons testés.
Quelles étapes composent le procédé de synthèse d'oxyde de zinc à partir des scories de la fonderie d'Oued El Heimer ? | Scorie : Zn 6,4 %, Fe 24,9 %, CaO 22 %, MgO 3,8 % (forte consommation d'acide) ; 1re étude : 77 % de lixiviation, 70 % global. Procédé revu : 1) lixiviation H2SO4 à pH 2, 40 °C, 1 h (≈ 78 % de mise en solution, ~9 g/l Zn) ; 2) ajustement du pH au CaCO3 + filtration ; 3) oxydation du fer au NaClO3, pH 3,2 ; 4) oxydation du Mn au KMnO4 à pH 2 ; 5) précipitation des hydroxydes basiques de zinc, hydrolyse → ZnO.
Quelle prestation REMINEX a proposée à Aya Gold & Silver en 2021 pour la mine de Zgounder ? | Offre technique N° 2021-CRV-012.Rev0 du 15/06/2021 (rédaction M. Mikali, vérif. H. Faqir/A. Boulaamail, approbation I. Benzakour, commercial S. Sayeh), sur sollicitation de M. El Ouafi : tests de cyanuration aux conditions de l'usine Zgounder (à 260 km à l'est d'Agadir) sur deux échantillons de chantiers différents (l'un conforme, l'autre problématique), puis investigations approfondies sur l'échantillon problématique selon les résultats.
Quel était l'objet de la mission chez ERAMET à Trappes en décembre 2019 ? | Mission du 3/12/2019 dans le cadre d'un partenariat Managem-ERAMET (N. Zine, I. Benzakour, H. Faqir) : présenter la faisabilité de produire des sels de cobalt et de nickel qualité batteries à partir du MHP (Mixed Hydroxide Product) fourni par ERAMET en mai 2019, visiter le centre de R&D, benchmark labo/pilote, explorer des collaborations ; contexte : projet de nickel latéritique en Indonésie (phase 1 pyro, phase 2 MHP par hydro dès 2022) avec Tsingshan, pour les fabricants asiatiques de véhicules électriques.
Quelles corrections ont été apportées à l'usine de flottation d'or de Galantas à Omagh (Irlande du Nord) lors de la mission de mai 2007 ? | Mission de 5 jours à partir du 28/05/2007 (contrat CR/AC/PE/OF/009/07 du 25/05/2007) ; cadence 3-4 t/h, objectif 7-8 t/h ; corrections : conception de la bâche de sortie broyeur (bouchages), densité de pulpe et charge broyante, conditions du cyclone, vérification de la flottation, démarrage de la table à secousses ; échantillonnage des flux et mesure des débits pour proposer un schéma amélioré.
Quels échantillons SONASID a-t-elle confiés au Centre de Recherche en 2019 et quel protocole a été appliqué au Zorba ? | Zorba, rejet CIS, rouille humide (traitement des eaux), rouille sèche (four calamine), cartes électroniques, scorie noire, scorie blanche ; Zorba : tri par constituant (métal 97 %, plastique 2 %, cartes électroniques 1 %), échantillonnage puis analyse de la partie métallique ; rejet CIS très hétérogène (caoutchouc, plastique, éponge, métal, bois, roches) traité selon le même protocole.
Quelle est la minéralogie du minerai aurifère d'Omagh étudié en 2008 et quelle est sa teneur en or ? | Étude d'orientation du 28/06/2008 (H. Hdach) sur 95 kg : quartz 60 %, muscovite 16 %, pyrite 9 %, dolomite 6 %, galène 5 %, chlorites 3 %, arsénopyrite 1 % ; Au = 21,84 ppm, Fe 5,86 %, Cu 0,16 % ; optimisation de la flottation et test de la gravimétrie en combinaison pour épuiser les stériles.
Quelles sont les teneurs en or, argent, plomb et arsenic du minerai d'Omagh (Irlande) ? | Étude d'orientation 2008 : ≈ 22 g/t Au (21,84 ppm), ≈ 206 g/t Ag, ≈ 4 % Pb, 5,8 % Fe, ≈ 0,6 % As ; évaluation du Work Index réalisée ensuite.
Quels étaient les indicateurs de sécurité (KPI réactifs) du Centre de Recherche à fin décembre 2023 ? | CHS du 4e trimestre 2023 tenu le 19/01/2024 : cumul 2023 = 2 accidents de travail avec arrêt (0 en 2022), 11 incidents (10 en 2022), TF 7,28, TG 0,16, 46 jours d'ITT ; T4 2023 : 1 AT avec arrêt, 3 incidents, TF 44, TG 0,88, 21 jours d'ITT ; 40 jours sans accident (contre 1 942 en 2022). Objectifs : Zéro Tolérance via la matrice disciplinaire, score Bradley visé 3,8, leadership sécurité.
Quelles recommandations étaient en suivi lors du CHS du 4e trimestre 2021 ? | CHS du 04/01/2022 : second extracteur en salle hydro (extracteurs reçus, travaux à planifier, M. Boussetta) ; relance du comité de restauration et mise à niveau du restaurant (réalisé, Mme Rahdouni) ; traitement des effluents organiques (ancien stock traité, à périodiser) ; cartographie des zones à risque bruit et plan d'action bruit/éclairage (en cours, Mme Boudchar / Dr Bouaalloucha) ; programme de formation interne des opérateurs (en cours) ; système d'étiquetage (groupe de travail, M. Amazzough).
Pourquoi la fumigation au VIROCID a-t-elle été remise en cause au Centre de Recherche en 2020 ? | Revue sécurité du 18/05/2020 (L. Barfoud) : brouillard dense et irritant à l'ouverture des bureaux, interférence avec des équipements (Zeiss, laboratoire électrochimique), sol huileux (thermonébulisation dans un solvant huileux, 1 l pour 3-4 l de solvant) ; le VIROCID mélange aldéhydes, ammoniums quaternaires, isopropanol et dérivé terpénique (522 g/l) ; le formaldéhyde est classé cancérogène pour l'humain par le CIRC depuis juin 2004 ; risque d'inhalation en espace clos, 4 h minimum avant de réoccuper les locaux ; contrôle microbiologique : recontamination des surfaces après 15 h.
Quelle est la référence du Plan Qualité Analyses & Caractérisations et quelles révisions a-t-il connues ? | CR/MN/PQA/01 : Rév. 0 du 01/03/2017 (création), Rév. 1 du 11/03/2019 (revue selon ISO/IEC 17025 v2017), Rév. 2 du 14/05/2019 (gestion de la portée d'accréditation), Rév. 3 du 20/11/2020 (revue générale), Rév. 4 du 23/06/2021 (édition des rapports sous accréditation).
Quels engagements d'impartialité et de confidentialité prennent les laboratoires d'analyse du Centre de Recherche selon le Plan Qualité ? | Les analyses servent de base décisionnelle à Managem et ses filiales (exploration, R&D, pilotage de production, échanges commerciaux, suivi environnemental) ; engagements : respect de la politique QSE et des valeurs Managem, règles d'éthique et de déontologie garantes de l'impartialité et de l'indépendance, responsabilité de l'impartialité sans pression commerciale ou financière ; le plan couvre aussi les exigences structurelles, le SMQ (maîtrise documentaire, revue de contrats, sous-traitance, non-conformités, audits internes, revue de direction) et les ressources (méthodes, métrologie, échantillonnage, validité des résultats).
Comment se répartissent les formations suivies par le personnel du Centre de Recherche en 2023 ? | Avec Managem Academy : management 37,93 %, SST 24,14 %, excellence opérationnelle 17,24 %, métiers support 13,79 % (4 formations, toutes au profit des opérateurs), développement durable/environnement 3,45 %, digital/simulation 3,45 % ; nombre de thèmes 2022 → 2023 : excellence op. 6→5, management 16→11, SST 10→7, DD 5→1, digital 4→1, support 3→4.
Quel accident de travail a été enregistré au Centre de Recherche en juin 2023 et quelle en était la cause ? | CHS du 2e trimestre 2023 (18/07/2023) : début juin, projection d'acide sulfurique lors d'un transvasement, pénétration dans le gant et brûlures chimiques malgré les premiers soins ; 25 jours d'arrêt ; à fin juin 2023 : 1 AT avec arrêt, 4 incidents, TF cumulé 6,93, TG 0,17.
Quels points figuraient à l'ordre du jour du CHS du 6 novembre 2019 et quelle démarche a été proposée pour réduire les situations dangereuses ? | Nouvelle charte SST Groupe, avancement des recommandations, objectifs et bilan sécurité à fin septembre 2019, actions de prévention et anomalies d'audits, communication, POI, contrôle réglementaire, surveillance et mesurage, formation, personnel, médical. Pour réduire les situations dangereuses : démarche 5S (sensibilisation, mise à niveau des laboratoires de stockage et des procédures organisationnelles, affichage) ; plan d'assainissement des anomalies non corrigées (taux de correction global 53 %) ; chambre en plexiglas avec extraction pour la bétonnière de la fusion.
Quel était l'effectif du Centre de Recherche en 2022 et comment se répartissait-il ? | Comité d'entreprise du 27/07/2022 : 130 personnes (20 cadres, 49 ETAM, 61 ouvriers ; 15 femmes, 115 hommes) ; recrutement d'un cadre et de deux agents de maîtrise ; faits marquants : journée mondiale de la sécurité (27-28 avril) et célébration des employés du mois 2021.
Comment a évolué l'effectif du Centre de Recherche entre 2021, 2022 et 2023 ? | Fin juin 2021 : 127 collaborateurs (18 cadres, 47 agents de maîtrise, 62 opérateurs ; femmes 12 % ; 12 départs dont 5 démissions et 5 mutations). 2022 : 130 personnes (20 cadres, 49 ETAM, 61 ouvriers ; 15 femmes). Fin juin 2023 : 127 collaborateurs. Le rapport d'activité de février 2024 souligne le départ en 2023 de la majorité des jeunes cadres et la nécessité de préparer la relève.
Quelles actions avaient été retenues lors du comité d'entreprise précédent et validées au CE du 1er semestre 2023 ? | CE du 12/07/2023 : partager la brochure Analyse & Caractérisation (M. Boussetta), alimenter le bilan des actions sociales par des KPI (Mme Rahdouni), systématiser la signature des fiches de présence (Mme Boudchar), actualiser la liste des AM sur la messagerie (Mme Dachri) — toutes réalisées ; sujets abordés : orientations stratégiques du CRV, sélection des pèlerins, comité de restauration, badges, retards des jouets d'Achoura.
Où en était la mise à jour du Plan d'Opération Interne (POI) du Centre de Recherche au CHS du 2e trimestre 2025 ? | CHS du 31/07/2025 (Mme Benzakour, Mme Barfoud, M. Gouzzali, QSE Mme Dahmouch) : mise à jour du POI intégrant la nouvelle organisation et les recommandations de l'audit QSE incendie en cours (cellule de crise et équipe EPI actualisées ; restent les numéros d'urgence et la liste des simulations) ; réalisés : analyse fine des anomalies (typologie, causes racines, efficacité des actions), réunion régulière EPI/QSE/Direction, inscription des opérateurs aux formations de M. Abidi, comparaison besoins/réalisations de formation.
Quels sujets étaient à l'ordre du jour du CHS du 22 mai 2015 et quel référentiel de management SST était alors audité ? | Avancement des recommandations du CHS de décembre 2014, objectifs et résultats sécurité à fin avril 2015, anomalies des audits sécurité, avancement du PMSST, surveillance et mesurage, résultat de l'audit OHSAS (18001), formation, transport et hygiène ; actions : planning de nettoyage avec Newrest, transport vers El Massira réglé avec CTT et CMG, nettoyage plus fréquent des bassins d'eau potable en attendant l'extension de la station de potabilisation.
À quelle fréquence le Comité Hygiène et Sécurité doit-il se réunir selon les CHS de 2024, et quelles actions de formation ont été engagées ? | La fréquence réglementaire est d'un comité tous les trois mois (CHS du 3e trimestre 2024 tenu le 29/10/2024 pour rattraper le retard) ; formation de 5 équipiers de première intervention (EPI) ; demande à Managem Academy le 25/10/2024 d'une formation de formateurs internes pour que les experts du CRV (M. Aznag, M. Faqir, M. Gouzzali) forment les opérateurs ; au CHS T4 2024 (06/02/2025) : comparaison du taux de formation des opérateurs 2023/2024 et demande au médecin des valeurs limites d'éclairage.
Quels étaient les objectifs et la performance sécurité du Centre de Recherche en 2017 ? | CHS du 18/01/2018 : objectifs 2017 = réussir l'audit de suivi 1 OHSAS 18001 et zéro AT / zéro soin ; bilan : 1 AT avec arrêt (11/10/2017), 1 accident de trajet, 2 incidents ; TF 3,59, TG 0,11 ; audits sécurité : 463 réalisés sur 511 prévus (91 %), 155 anomalies, 71 % corrigées, 59 % de respect des délais ; taux de réalisation des recommandations CHS : 65 %.
Compare les objectifs de sécurité du Centre de Recherche en 2017 et en 2023-2025. | 2017 : réussir l'audit de suivi OHSAS 18001, zéro AT et zéro soin. 2023-2025 : concrétiser la « Zéro Tolérance » par la matrice disciplinaire, consolider les performances, prévenir les risques professionnels par l'analyse des risques et incidents, améliorer le score sur la courbe de Bradley (objectif 3,8), renforcer le leadership sécurité. On passe d'objectifs de certification/résultats à une démarche de culture sécurité.
Quelles priorités Mme Benzakour met-elle en avant dans le rapport d'activité de février 2024 ? | Sécurité (relance des outils, sujets à risque : verrerie, réactifs, extraction des gaz ; relance de la Task Force ; feuille de route SST rectifiée après audits terrain, pilotée par la QSE avec reporting hebdomadaire) ; ressources humaines (évaluations, comités carrières, reconstitution de l'équipe après les départs de jeunes cadres en 2023, relève des retraites) ; projet Black Mass (protocole de traitement adapté à l'unité industrielle existante).
Comment était structuré le rapport d'activité R&D de juin 2016 ? | Émis par la Direction Scientifique & Développement Durable (11/07/2016) : commentaires de Mme Benzakour et M. El Baydi ; Centre de Recherche (MM. Kaddami, Hdach, Faqir, Boulaamail, Boussetta) ; R&D Exploitation CMG (Mme Chahid) et Bouazzer (M. Lamouader) ; R&D Projets Développement Cuivre (MM. Ouzaouit et Gouzzali) ; développement à l'international (Mlle Azzouzi, M. Ed Doua) ; analyse & caractérisation minéralogique ; développement durable (MM. Loubani, Bassir) ; fin du 1er semestre marquée par un gap important de récupération et de qualité des produits à combler.
Quels rendements de récupération du cuivre oxydé sont rapportés pour AKKA (Tazalakht), Bleida (Jbel Laassel) et CMO dans le rapport d'activité de juin 2016 ? | AKKA : 73 % sur Tazalakht depuis avril ; Bleida : > 71 % sur Jbel Laassel depuis février, tendance vers 73 % et plus en mai ; amélioration attendue avec l'aérophine comme collecteur d'appoint ; CMO : > 96 % depuis avril mais 94,3 % en juin à cause du chantier Rich Merzoug traité à haut débit (45-50 t/h), pénalisé par l'ajout de cyanure (contre le fer) et une gangue riche en pélites → étude du déplacement du point d'ajout du cyanure vers le relavage.
Qu'est-ce que le projet « Mine Intelligente Connectée » (MIC – Al Khawarizmi) et comment est-il financé ? | Projet lauréat en 2019 d'un appel à projets IA (Al Khawarizmi), fonds de recherche de 1,8 MDH, porté par la fondation MAScIR avec ENSMR, ENSIAS, UCA et REMINEX ; démarrage en mars 2021 pour 3 ans ; finance 7 thèses visant des solutions d'IA le long de la chaîne de valeur minière (excellence opérationnelle, sécurité minière, valorisation des minerais, économie d'énergie) ; revues semestrielles des doctorants (28/07/2023, 24/11/2023, 26/04/2024) ; bilan 2023 daté du 19/07/2024.
Quel gain de rendement argent a été obtenu à Imiter grâce à l'appui du Centre de Recherche début 2016, et dans quel contexte ? | Rapport d'activité de janvier 2016 : contexte difficile de baisse des cours ; M. Hdach mobilisé pour accompagner Imiter (SMI) : rendement argent passé de 87 à 92 % ; lancement d'un pilotage de flottation du zinc pour la réingénierie de l'usine de CMG (dégradation liée au minerai de Draa Sfar) ; les récupérations du cuivre oxydé à AKKA et Bleida jugées déterminantes pour le cash cost.
Quels faits marquants d'innovation sont rapportés dans l'executive summary de novembre 2023 ? | Revue trimestrielle du projet Khawarizmi (MAScIR, ENSIAS, ENSMR, Reminex, UCAM) ; réunion avec Solvay sur l'extraction par solvant du lithium de la black mass (étude labo et pilote au CRV) ; 1re assemblée générale du Cluster chimie créé en 2023 (OCP, Managem, UM6P, INNOVX, FCP ; Managem au secrétariat général, UM6P présidence et trésorerie, FCP vice-présidence) ; mission chez TTBS (récupération du lithium par membranes) ; charte technique de l'institution panafricaine de décarbonation avec AMIRA (Reminex membre fondateur, lead du programme R&D recyclage) ; protocole de traitement des effluents de Bou Azzer jusqu'au traitement industriel.
Quel enjeu financier est associé au plan stratégique de la Direction Scientifique finalisé en octobre 2018 ? | Enjeu de 122 MDH sur le résultat lié directement aux récupérations, en plus de la valorisation du patrimoine minier et de l'intégration aval du cobalt ; plan chiffré avec Mlle Mahfoud et M. El Baydi sur la base des objectifs industriels et des ressources de l'exploration, après consultation du CODIR et des directions des opérations ; contexte 2019 difficile (cours, variabilité des gisements, baisse des teneurs, traitement massif des digues) ; missions prévues du Dr Ozawa (batteries lithium) et de David Bastin (flottation).
Quels objectifs de récupération la Direction Scientifique s'est-elle fixés pour 2017 ? | Rapport de janvier 2017 : cuivre oxydé à 80 % ; épuiser les rejets de flottation d'argent à moins de 10 ppm ; porter la récupération de l'or des haldes de 42 % à plus de 70 % ; minéralisations complexes à traiter : Bouskour oxydé, Amensif oxydé, Bounhas oxydé, Tazalakht rouge ; projets de développement : Tri-K, Eteke, or du Soudan ; réalisations de janvier : pilotage des siltites de Bleida, pilotage de la cyanuration des digues d'Imiter.
Sur quels travaux black mass l'équipe métaux de la transition énergétique a-t-elle travaillé en mai 2023 ? | Cartographie des échantillons reçus de Manatrade ; poursuite du pilotage avec améliorations pour de meilleures qualités d'hydroxyde de nickel et de carbonate de lithium ; investigations pour améliorer la récupération du lithium (phosphate de lithium, procédés early stage en amont du circuit) ; valorisation du graphite de la black mass ; travaux présentés au Pr Yazami début juin 2023 ; missions longue durée à Bleida, SMI, SMM, CMG et CTT.
Pourquoi le projet aval cuivre (cathode) à partir des concentrés de Tizert était-il jugé peu rentable en octobre 2020 ? | Rapport d'activité d'octobre 2020 : l'aval dépend de la rentabilité économique vu l'OPEX élevé de la chaîne extraction-flottation-hydrométallurgie ; les concentrés sont normalement raffinés en smelters avec des frais de traitement de 60 à 80 $/t de concentré, alors qu'un traitement hydrométallurgique ajouterait ~2 000 $/t Cu ; l'hydro s'applique plutôt aux TV oxydés riches ou aux faibles teneurs en heap leaching ; benchmark CAPEX/OPEX de M. El Baydi incluant Pumpi ; contexte : plan stratégique REMINEX en 5 axes (développement, excellence opérationnelle, digitalisation, innovation, croissance externe).
Quels sont les porteurs des terres rares identifiés dans le projet Terres rares (Managreen) en février 2025, et quelle stratégie de procédé est envisagée ? | Executive summary de février 2025 : caractérisation chimique et minéralogique de 7 nouveaux sondages pour constituer un échantillon représentatif 3D ; trois domaines avec des gangues différentes ; terres rares portées surtout par la monazite et dans une moindre mesure par la bastnaésite ; minéralisation fine et complexe → focus sur la flottation, avec exploration du tri et de la séparation magnétique haute intensité ; mission chez ANZAPLAN en février ; audit SST sur 13 axes et risque industriel.
Pourquoi les oxydes de zinc sont-ils flottés avec des collecteurs cationiques selon le rapport de veille de 2012 ? | Smithsonite, hémimorphite et willémite sont chargées négativement au-delà de pH 5 (et s'hydrolysent en hydroxydes de zinc au-delà de pH 9), d'où les collecteurs cationiques (amines) après sulfuration au Na2S ; la flottation des oxydés se fait sur les rejets du circuit plomb (Pb récupéré après sulfuration Na2S/NaHS au xanthate) ; contexte : saturation du marché de l'acide sulfurique et raréfaction des gisements sulfurés (grillage à 920 °C de concentrés ≥ 40 % Zn).
Quelles méthodes de flottation du zinc oxydé sont recensées dans le flash veille de mai 2014 et quand l'activation au CuSO4 est-elle recommandée ? | Sources : Review of zinc oxide mineral beneficiation using flotation (2014), Handbook of flotation reagents (2010) ; minéraux économiques : hémimorphite, smithsonite, willémite ; méthodes : 1) acides gras à chaîne courte avec dépression calcite/dolomite à l'acide citrique (jamais industrialisée), 2) flottation inverse (dépression de la smithsonite au phosphate de sodium + dextrine, carbonates flottés à l'acide oléique), 3) activation au CuSO4 après sulfuration (à froid ou à 50-60 °C) avec xanthate/mercaptan/Aeroflot, 4) sulfuration-amines (C8 à C18, très industrialisée). CuSO4 recommandé avec gangue dolomitique/calcitique, inefficace en présence d'hydroxydes de fer.
Quelle prévision sur la consommation de métaux de base par la Chine est relayée dans le flash veille d'octobre 2013 ? | Selon Wood Mackenzie, la Chine assurerait 52 % de la demande mondiale de métaux de base dès 2017 (marché de 117 Mt), contre 46 % auparavant (le reste du monde représentant 54 %) ; la Chine consommait déjà 47,5 % de l'acier mondial en 2013 (Worldsteel) ; flash rédigé par M. Aboulaich (hydrométallurgie Cu & Zn), avec aussi l'IPVF (institut photovoltaïque d'Île-de-France, 150 M€).
Comment fonctionne la séparation par milieux denses (DMS) au laboratoire et en industrie selon le flash veille de novembre 2013 ? | Veille de Mme Chahid en vue de l'acquisition d'une unité DMS et de ferrosilicium : technique gravimétrique des années 1940 (charbon, diamant, fer, chromite puis or, Pb, Zn, Cu, platine) ; au labo : liquide organique lourd de densité intermédiaire dans une ampoule à décanter, fines < 100 µm écartées, agitation, repos, récupération et filtration des lourds et des flottants ; en industrie : liquides de labo coûteux et toxiques → suspension de solide fin et lourd (ferrosilicium) dans l'eau.
Quels problèmes de flottation conventionnelle et quels objectifs de veille technologique sont identifiés dans le rapport Veille & Benchmark de 2017 ? | Objectifs de la veille : suivre les évolutions, introduire de nouvelles technologies, procédés de substitution, anticiper la concurrence, baisser les coûts, améliorer la qualité, identifier les meilleures pratiques. Constat : technologies conventionnelles, faible automatisation ; cibles prioritaires : flottation, broyage et tri, moins consommateurs d'eau et d'énergie. Problèmes en cellules conventionnelles : fines < 30 µm, ultrafines < 15 µm, grossiers > 150 µm, hausse des tonnages → mauvaise récupération, charge circulante élevée, temps de séjour réduit, surconsommation de réactifs.
Quels chiffres clés de la production mondiale de cuivre sont donnés dans le flash veille de juillet 2014 ? | Production minière mondiale 16,7 Mt en 2012 (+3,2 %/an) ; cathodes SX-EW 3,7 Mt en 2012 ; Amérique latine de 750 000 t (1960) à > 7 Mt (2012) ; Chili 5,4 Mt en 2012, plus d'un tiers du total ; production estimée à 27,7 Mt en 2016 dont 21 % SX-EW ; Escondida (Chili) première mine ; top 20 des mines et des usines de cuivre.
Selon la procédure de maîtrise de la conception CR/RC/P/01.00 (Rév. 4), quelles sont les étapes d'une demande de réalisation d'essais ? | 1) expression de la demande par le client ; 2) vérification de la demande (instruction CR/AR/I/01.00/05, cahier de paillasse / réunion) — si hors compétences, le client est informé ; 3) attribution à une personne habilitée (grilles d'habilitation) ; 4) réalisation de l'essai (procédure d'essai pilote/labo, fiche d'essai) ; 5) vérification et validation des résultats (instruction de validation) ; 6) communication des résultats (rapport ou fiche d'essai) ; 7) classement (dossier projet ou DP). Acteurs : DC, RP, CP, PH, CL ; Rév. 4 du 26/08/2019 (harmonisation documentaire).
Comment démarre la gestion d'un projet selon la procédure de maîtrise de la conception du Centre de Recherche ? | 2e cas de la procédure CR/RC/P/01.00 : 1) expression de la demande (code projet défini par le centre, budget validé) ; 2) attribution à un chef de projet (PV d'attribution, PV de lancement) ; 3) définition de l'équipe projet (grilles d'habilitation, feuille des objectifs), puis suite du processus de conception ; s'applique aux processus Appuis et Recherche.
Quels ouvrages de référence sur le traitement de l'eau et la flottation figurent dans la bibliothèque numérique du Centre ? | Kurita Handbook of Water Treatment (2e édition anglaise, 1999, Kurita Water Industries, Tokyo) ; Handbook of Flotation Reagents: Chemistry, Theory and Practice – Vol. 1 Flotation of Sulfide Ores (S. M. Bulatovic, Elsevier, 2007, ISBN 978-0-444-53029-5) ; Handbook of Water and Wastewater Treatment Technologies (N. P. Cheremisinoff, Butterworth-Heinemann, 2002, ISBN 0-7506-7498-9).
Qu'est-ce que HSC Chemistry et quelles sont ses limites selon le guide utilisateur ? | Logiciel de Metso Outotec (A. Roine, P. Kobylin, 2021) de calcul des réactions et équilibres chimiques avec une base thermochimique étendue (H, S, Cp) et un module de simulation de flowsheet ; calculs d'équilibres, bilans matière/chaleur, diagrammes Eh-pH (dissolution, corrosion). Limites : ne tient pas compte de la cinétique des réactions ni de la non-idéalité des solutions. L'aide (HSC10\Help, fichiers PDF) permet la recherche par mots-clés.
À quoi sert le module Equilibrium de HSC Chemistry ? | Calculer les compositions d'équilibre multicomposants de systèmes hétérogènes : l'utilisateur définit le système (phases, espèces) et les quantités de matières premières, le programme calcule les quantités de produits à l'équilibre en conditions isothermes (doc. P. Kobylin, L. Furta, D. Vilaev, 11/12/2020).
Quelle méthode de calcul utilise le module Equilibrium de HSC Chemistry et quelle précaution faut-il prendre dans la définition du système ? | Solveur GIBBS par minimisation de l'énergie de Gibbs (conditions isothermes et isobares) ; l'utilisateur doit déclarer toutes les substances et phases potentiellement stables — si une phase stable manque, les résultats sont faux ; le module inclut les calculs électrochimiques (ex-module Cell) ; formats de fichiers : *.gem9 (principal), *.GEM, *.IGI, *.ICE.
Quels sont les objectifs et les principes généraux de la loi marocaine n° 11-03 relative à la protection et à la mise en valeur de l'environnement ? | Objectifs (art. 1) : protéger l'environnement contre toute pollution et dégradation, améliorer le cadre de vie, définir les orientations du cadre législatif, technique et financier, instaurer un régime de responsabilité garantissant la réparation des dommages et l'indemnisation des victimes. Principes (art. 2) : intégration dans la politique de développement, utilité publique et responsabilité collective, équilibre développement/protection et développement durable, prise en compte dans l'aménagement du territoire, principes « usager-payeur » et « pollueur-payeur », respect des pactes internationaux.
Combien d'échantillons sont exigés pour déclarer une eau d'irrigation conforme selon l'arrêté conjoint n° 1276-01 ? | Arrêté du 17 octobre 2002 (pris en application du décret 2-97-787 du 4 février 1998) : eaux superficielles : 6 échantillons/an (un tous les deux mois à partir de février) ; eaux souterraines : 2/an pendant la période d'irrigation ; eaux usées épurées : 4/an (un par trimestre) pour les métaux lourds et 24/an (un tous les 15 jours) pour les paramètres bactériologiques, parasitologiques et physico-chimiques, prélevés à la sortie des stations d'épuration ; l'agence de bassin peut déroger sur salinité/ions toxiques en cas de ressources insuffisantes.
Pourquoi des normes de qualité des eaux destinées à l'irrigation ont-elles été établies au Maroc et sur quelle loi reposent-elles ? | Brochure du Secrétariat d'État chargé de l'Eau et de l'Environnement (2007, avec la coopération allemande) : l'agriculture est le premier consommateur d'eau et l'usage des eaux usées augmente ; objectifs : protéger le public et les ouvriers agricoles, les consommateurs, les ressources en eau et les sols, le matériel d'irrigation, maintenir des rendements acceptables ; cadre légal : loi 10-95 sur l'eau ; paramètres incluant coliformes fécaux (1 000 CF/100 ml pour les cultures consommées crues), conductivité, SAR.
Quel est le champ d'application de la norme marocaine NM 03.7.001 et sur quelles références s'appuie-t-elle ? | Qualité des eaux d'alimentation humaine : toute eau destinée à la boisson, à la cuisson, à la préparation d'aliments ou à usages domestiques (réseau, citerne, bouteilles, eaux de source) et eaux utilisées par les entreprises alimentaires, y compris la glace ; références : directives OMS 1993, directive européenne 98/83/CE, décret français 2001-1220, arrêté 1277-01 du 17/10/2002 ; annule et remplace la version 1991 ; annexes : paramètres à effet sanitaire, substances indésirables, méthodes de référence.
Quels instruments d'évaluation environnementale la loi n° 49-17 définit-elle ? | Loi promulguée par le dahir n° 1-20-78 du 8 août 2020 (BO n° 7140 du 3/11/2022) : évaluation stratégique environnementale (politiques, programmes, plans) ; étude d'impact sur l'environnement (impacts directs/indirects, temporaires/permanents, mesures pour prévenir, atténuer, compenser) ; notice d'impact (projets non assujettis à EIE à faibles impacts) ; audit environnemental (unités existantes avant la loi figurant dans la liste des projets assujettis) ; termes de référence.
Comment la loi n° 12-03 définit-elle l'étude d'impact, l'acceptabilité environnementale et les zones sensibles ? | EIE : étude préalable évaluant les effets directs ou indirects à court, moyen et long terme des projets et déterminant les mesures pour supprimer, atténuer ou compenser les impacts négatifs ; acceptabilité environnementale : décision de l'autorité chargée de l'environnement, conforme à l'avis du comité national ou régional d'EIE, attestant la faisabilité environnementale ; zones sensibles : zones humides, protégées, d'intérêt biologique et écologique, situées sur des nappes ou des sites de drainage ; les projets listés en annexe y sont assujettis.
Quelle évolution réglementaire marocaine en matière d'études d'impact environnemental ressort de la comparaison des lois 12-03 et 49-17 ? | La loi 12-03 encadrait uniquement les études d'impact (définitions EIE, acceptabilité environnementale, enquête publique, liste de projets assujettis). La loi 49-17 (2020) élargit à l'« évaluation environnementale » : évaluation stratégique des politiques et plans, EIE, notice d'impact pour les petits projets, audit environnemental pour les installations existantes, termes de référence. Les EIE miniers (ex. Tizert, Bouskour) citent la loi 12-03 et son enquête publique.
Sur quelle hiérarchie d'atténuation repose le plan de gestion environnementale et sociale (ESMP) de l'EIES de Tizert et qui en est responsable ? | Mise à jour de l'EIES du projet Tizert d'Akka Gold Mining (réf. 127-002 R2, 2021) : hiérarchie évitement → minimisation → restauration → compensation/offsets, chaque option n'étant appliquée que si la précédente est insuffisante ; l'ESMP couvre le site minier, les lignes électriques et les conduites d'eau ; AGM est responsable de la mise en œuvre sur le site minier mais n'a pas autorité sur la conception, la construction et la maintenance des lignes et conduites ; suivi détaillé au chapitre 12.
Sur quels cadres réglementaires repose la consultation des parties prenantes de l'EIES de Tizert ? | Législation marocaine (enquête publique prévue par la loi 12-03, conduite par les autorités, avec divulgation des résultats de l'EIE) et standards internationaux, notamment la Performance Standard 1 de l'IFC (relation constructive avec les parties prenantes sur la durée de vie, information accessible et culturellement adaptée, consultation libre sans manipulation ni coercition, mécanismes de réclamation) ; consultation initiée dès le démarrage et poursuivie sur toute la durée de vie de la mine.
Qui a élaboré le plan d'acquisition foncière et de compensation du projet minier de Tizert et selon quels référentiels ? | Plan d'acquisition foncière et de compensation, draft V0 du 16/10/2020 (contrat n° 33315, mission ESIA), auteur Fouad Safa ; référentiels : Principes de l'Équateur et Performance Standards de l'IFC ; notions clés : PAP (personnes affectées par le projet), activités génératrices de revenus ; l'étude socio-économique de référence des lignes électriques a été réalisée par IDEA Consultants (version du 04/09/2020).
Comment la significativité des impacts est-elle notée dans l'EIES du projet aurifère Tri-K (2019) ? | ESIA Update Tri-K (SMM, 116-001 R1, juillet 2019) : conséquence = sévérité (1 insignifiant à 5 désastreux) + étendue spatiale + durée, maximum 15 ; probabilité = fréquence de l'activité + fréquence de l'impact, maximum 10 ; lecture dans une matrice de significativité ; application du principe de précaution en cas d'incertitude (hausse des notes ou ajustement des résultats).
Quelles sont les grandes catégories de mesures d'atténuation du plan de gestion environnementale du projet Tri-K ? | Réduire ou éliminer les effets par la planification LOM et la conception ; minimiser leur ampleur ; remédier par la réhabilitation ; mettre en œuvre des plans de gestion environnementale et sociale avec suivi ; renforcer les impacts sociaux positifs (emploi) ; compenser par des ressources de substitution ; conforme à la législation guinéenne et aux bonnes pratiques ; inclut un plan d'action de réinstallation et des zones tampons pour la protection des écosystèmes aquatiques.
Qui a réalisé l'étude d'impact sur l'environnement du projet de réouverture de la mine de cuivre de Bouskour et quels textes réglementaires y sont recensés ? | Rapport définitif de décembre 2015 réalisé par ADS Maroc (Rabat) pour CMS ; textes recensés : lois et décrets EIE (décrets 2-04-563 et 2-04-564 du 4/11/2008 sur le comité et l'enquête publique, arrêté 636-10), qualité de l'air (décrets 2-09-286 et 2-09-631), déchets (décrets 2-07-253 et 2-09-85), dahir de 1914 sur les établissements insalubres, eau (décrets 2-97-787, 2-04-553, 2-97-489, 2-97-414, 2-97-224, arrêtés 1552-02 et 2942-13, 1607-06).
Quel projet concerne l'EIE de Guemassa Green Metallurgy (GGM) et quand a-t-elle été finalisée ? | Projet Sulfate de Cobalt, commune territoriale de Tameslouht, province d'Al Haouz, région Marrakech-Safi ; EIE réalisée par ADS Maroc pour Guemassa Green Metallurgy ; V1 rapport provisoire le 26/11/2024, V2 rapport final le 29/04/2025 ; contient les mesures de mitigation et impacts résiduels en phases d'exploitation et suivantes.
Quel âge et quel mécanisme de formation l'article de Saintilan et al. (2023) attribuent-ils à la minéralisation de cobalt de Bou Azzer ? | American Journal of Science, vol. 323 (2023) : datation Re-Os de la safflorite (CoAs2) au Dévonien supérieur — 380,4 ± 2,9 Ma (grains grossiers) et 373,4 ± 1,2 à 368,1 ± 5,0 Ma (grains fins) — contemporaine de la fragmentation du Gondwana ; minéralisation arséniure-calcite issue du mélange d'un fluide dominé par le méthane (roches mères Kellwasser) et de saumures de bassin très salées ayant lessivé l'Os (187Os/188Os initial 0,120) ; gisement présenté comme la ressource de cobalt la plus riche au monde, associée aux serpentinites néoprotérozoïques ; co-auteurs dont CTT-Managem.
Quel est l'objet du rapport BRGM/RP-57640-FR sur l'arsenic présent dans le dossier Bou Azzer ? | « Pollution des eaux par l'arsenic et acceptabilité des procédés de biotraitement », projet COBIAS (ANR-07-ECOT-001), délivrable D14, octobre 2009 (N. Manlius, F. Battaglia-Brunet, C. Michel), 173 p. ; COBIAS vise à optimiser des procédés biologiques utilisant des bactéries oxydant l'arsenic ; l'arsenic est présenté comme le contaminant environnemental le plus à risque en morbidité/mortalité dans le monde ; analyse de l'acceptabilité sociale des bioprocédés pour les eaux et effluents industriels et miniers.
Quel est le périmètre du Statement of Work 2026 de Thermo Fisher pour le LIMS de Reminex ? | SOW « Reminex upgrade, standardization & enhancement » v1.1 du 11/05/2026 (L. Haouriqui) entre Thermo Electron Ltd et Managem-Reminex, régi par le Master License Agreement : upgrade et augmentation du système existant SampleManager de la version 12.3 à 21.3 SP1 (script d'upgrade testé en VM), approche hybride, en régie (time & materials) : 490 heures de conseil, hébergement on-premise ; basé sur l'audit REMINEX_Audit_Upgrade_v1.0 ; tout dépassement suit la procédure de change control.
Quelles sont les attentes exprimées par Managem pour le projet LIMS selon l'executive summary LabWare d'avril 2026 ? | Offre #Q-11711 V2 du 23/04/2026 : alignement sur les normes (NI 43-101, ISO 17025) en traçabilité et QA-QC ; simplification de la réception des échantillons ; gestion des clients, échantillons, planification, méthodes ; transfert automatique des données brutes des appareils ; SQC ; rapports uniformes ; interfaçage avec l'OMS et la base géologie ; métrologie ; incidents (réclamations, NC) ; stocks de consommables/réactifs ; utilisateurs et habilitations ; KPI labo ; portail client — via la solution Contract Lab. LabWare : fondée en 1987, CA 202 M$ en 2024, ~25 % de part de marché LIMS, 2 500 sociétés clientes.
Quelles offres LIMS concurrentes figurent dans le dossier LIMS de Reminex en 2026 ? | Trois documents : 1) Thermo Fisher — SOW d'upgrade de SampleManager 12.3 → 21.3 SP1 (490 h en régie, mai 2026) ; 2) LabWare — executive summary, offre #Q-11711 V2 (23/04/2026) basée sur la solution Contract Lab ; 3) LabVantage Maghreb — bon de commande d'abonnement (Opty-009663, avril 2026) pour REMINEX CRV Marrakech, LabVantage 8.9 (Oracle/JBoss), engagement de 3 ans, avec Quality Packaged Software, Web Designer, SDMS, planification, avec remises de 30 à 50 %.
Quels modules et conditions comprend le bon de commande LabVantage pour REMINEX CRV Marrakech ? | Devis Opty-009663 (préparé par Houda Sekkat, contact Younes Rechidi, achats) daté du 30/03/2026, valable jusqu'au 28/06/2026 : nouvel abonnement de 3 ans, LabVantage 8.9 sur Oracle/JBoss ; licences nominatives Full User (2 × 2 916 €, remise 30 % → 4 082,40 €) ; Quality Packaged Software (9 424 € → 6 596,80 €) incluant gestion des consommables et suivi d'échantillons ; module de planification (10 utilisateurs) ; Web Designer Professional (11 780 € → 5 890 €, remise 50 %) ; module SDMS.
Quelles sont les étapes de la procédure de maîtrise de la conception du Centre de Recherche Reminex (version 0, juillet 2026) ? | Demande → état de l'art/veille brevets/réglementaire/benchmark/étude de marché → caractérisation chimique et minéralogique du TV → étude d'orientation (essais d'orientation, options de procédé) → évaluation technico-économique préliminaire → optimisation des conditions opératoires et essais de développement → validation en régime continu (LCT, optionnel) et simulation → définition des schémas de traitement (bilans eau et matière bouclés) → évaluation technico-économique (OPEX/prix de revient) → validation des résultats → communication du flowsheet → pilotage process → pilotage technologique → évaluation technico-économique finale → validation → communication de la synthèse du pilotage → mise à jour économique (optionnelle). Chaque étape intègre une revue SER (Sécurité, Environnement, Réglementation) et un « apport IA ».
Quels apports de l'IA sont prévus aux étapes de demande et d'état de l'art dans la nouvelle procédure de maîtrise de la conception du CRV ? | Demande : génération automatique des PV de réunion, extraction des points d'action et attribution aux responsables avec alertes, aide à la planification. État de l'art : rapports de revue générés à partir des bases scientifiques et brevets, alertes automatiques sur les nouveautés, cartographie des concurrents. Revue SER associée : veille réglementaire automatisée (REACH, CLP, ICPE), extraction et synthèse automatiques des FDS, benchmark SER de projets similaires.
Quelles vérifications Sécurité, Environnement et Réglementation (revue SER) sont exigées pendant les essais de développement au laboratoire selon la procédure du CRV ? | Sécurité : évaluer les risques expérimentaux (réactions exothermiques, produits volatils et toxiques), vérifier la disponibilité des EPI adaptés. Environnement : définir l'élimination des déchets de laboratoire (acides, bases, métaux lourds), quantifier les effluents. Réglementation : vérifier les autorisations de manipulation des substances classifiées, assurer la traçabilité des matières premières. Apport IA : analyse automatique des FDS et rapport de risques consolidé, suggestion d'EPI et de protocoles, classification automatique des déchets et filières d'élimination.
Que signifient les rôles D, R, C, I, A et E et les acteurs DC, RP, CP, PH, CL dans les procédures de maîtrise de la conception du Centre de Recherche ? | Acteurs : DC = Directeur du Centre de recherche ; RP = Responsable Processus (responsable de la recherche en phase pilotage) ; CP = Chef de Projet ; PH = Personnel Habilité ; CL = Client. Rôles : D = Décision, R = Responsable, C = Conseil, I = Information, A = Autorisation, E = Exécution. Autres : LCT = Lock(ed) Cycle Test, revue SER = Sécurité, Environnement, Réglementation.
Quelles différences majeures y a-t-il entre la procédure de maîtrise de la conception CR/RC/P/01.00 Rév. 4 (2019) et la nouvelle procédure du CRV (2026) ? | Rév. 4 (26/08/2019) : logigramme en deux cas (demande de réalisation d'essais en 7 étapes ; gestion de projet avec code, budget, PV d'attribution, équipe) pour les processus Appuis et Recherche. Version 0 (diffusion 01/07/2026) : chaîne complète du laboratoire au pilote technologique (état de l'art, caractérisation, orientation, développement, LCT, simulation, évaluations technico-économiques successives, pilotage process et technologique) avec une revue SER à chaque étape et un volet « apport IA » (PV automatiques, revues de littérature, modèles prédictifs, PFD assistés, HAZOP assisté, rapports automatiques).
Que prévoit la procédure de maîtrise de la conception du CRV pour la phase de pilotage process en matière de suivi et d'IA ? | Synthèse des performances métallurgiques, conditions optimales et paramètres critiques ; actualisation des bilans matière et eau ; consommations spécifiques de réactifs, eau, énergie ; KPI procédé (récupération, rendement, qualité, stabilité) ; benchmark technologique et évaluation TRL/scale-up. SER : conformité HSE des installations, suivi des rejets, autorisations. IA : check-lists automatiques avant démarrage, tableau de bord des émissions vs seuils réglementaires, alertes de dépassement, rapports de non-conformité, HAZOP final assisté par IA sur le flowsheet retenu.
Quelles sont les caractéristiques de la digue des scories de Tazalakht présentées dans les faits marquants d'Akka de mai 2015 ? | Présentation d'A. Aboulaich (Appuis Akka, octobre 2015) : valorisation du cuivre et de l'argent des scories de Tazalakht, ~100 000 t à 1,14 % Cu ; analyse du TV : 1,45 % Cu dont 1,27 % CuOx, As 0,13 %, SiO2 31,7 % ; diagnostic leaching : ~83,4 % de cuivre oxydé et 15,7 % sulfuré ; DRX : dolomite, quartz, calcite, clinochlore, muscovite, talc ; ~56 % de la masse sous 50 µm ; orientation en flottation à l'AXK.
Quelles zones de Tazalakht ont été classées « mauvaise qualité » dans la présentation AGM de septembre 2013 ? | Présentation « Faits marquants activité cuivre » du 20/09/2013 : Zone Ouest, Zone Centrale, Colline B noire et Colline B rouge, illustrées par photos, coupe et plan de niveau de la Colline B (données de sondages).
Quel est l'effet du broyage sur la flottation de la digue de Tazalakht selon le protocole Agoujgal (présentation de février 2010) ? | Digue : 1,75 % Cu total, oxydation 88 %, SiO2 71,38 %, malachite comme porteur ; protocole Agoujgal (ébauchage talc, sulfures, puis oxydés sulfurés au NaHS 750 + 250 g/t, AXK, MIBC). Sans broyage (D80 290 µm) : rejet final ~80 % du poids contenant la grande majorité du cuivre (~88 %) → récupération globale de l'ordre de 10-15 % seulement ; après broyage à D80 = 100 µm, le poids du rejet baisse à ~66 % et la récupération s'améliore ; la maille fine est donc indispensable.
Quelles caractéristiques et quels résultats de flottation présente le TV Agoujgal Bloc C (arrivage du 20/08/2014) ? | Présentation « Valorisation des chantiers à cuivre » du 29/09/2014 : 2,27 % Cu dont 1,62 % CuOx (oxydation ~71 %), CaO 13,92 %, MgO 9,5 %, SiO2 44,83 % ; DRX : quartz, dolomite, calcite, clinochlore, talc ; Work index ~8 kWh/sht ; essais à 100, 120 et 160 µm (Na2S 4 150 g/t, AXK 220 g/t, SF522) → rendements faibles (~37-47 %), avec le meilleur résultat à 100 µm ; caractérisation des tranches après déschlammage à 25 µm.
Quelle relation entre rendement et oxydation a été observée lors du diagnostic de l'usine cuivre d'AGM en octobre 2014 ? | Premier bilan de la mission d'appui du 13/11/2014 : suivi des marches du 21 au 31/10/2014 (alimentation ~0,8-1,8 % Cu) → le rendement est quasi inversement proportionnel au taux d'oxydation du cuivre de l'alimentation ; diagnostic ponctuel du 03/11/2014 : AGC de l'alimentation, d80 = 159 µm ; visite de la carrière Tazalakht et cartographie des chantiers/performances.
Pourquoi le rejet de lixiviation du TV de Bouskour a-t-il été valorisé par flottation et quelles sont ses caractéristiques ? | Comité FM du 09/04/2014 (présentation du 26/02/2014) : objectif réduire le prix de revient de la cathode de cuivre, fortement impacté par la matière première, en récupérant Cu/Ag du rejet de lixiviation ; rejet : 0,73 % Cu (CuOx 0,25 %, oxydation 34 %), Fe 8,85 % ; minéralogie : quartz, clinochlore, gypse, albite ; D80 = 140 µm, près de 50 % des fines < 45 µm ; flottation sulfures (chaux, AXK, MIBC) puis oxydés (Na2S 700 g/t) ; concentré sulfuré final ~8 % Cu et ~1 400 ppm Ag.
Quelles performances de laboratoire ont précédé le pilotage de la flottation du rejet de lixiviation de Bouskour ? | Présentation « Pilotage de la flottation du rejet Bouskour » : rejet 0,30 % Cu, Fe 4,69 % ; quartz, gypse, clinochlore, albite ; à 100 µm : circuit sulfures (Na2S 100 g/t, AXK 30 g/t) et oxydés (Na2S 245 g/t, AXK 70 g/t) ; concentré sulfuré CR2 ~8,2 % Cu et ~1 358 ppm Ag ; rendements globaux ≈ 83,4 % Cu et ≈ 89,9 % Ag (dont circuit sulfures ≈ 67,8 % / 71,3 % et circuit oxydés ≈ 15,6 % / 18,6 %) ; objectif du pilotage : récupérer Cu et Ag du rejet de lixiviation.
Quelle qualité moyenne pondérée de concentré est attendue pour le gisement de Tizert selon la présentation « Qualité pondérée Zone Tizert » ? | Calcul pondéré par les réserves (communiquées par M. Rachek) des zones Sud, Nord-Centre et Extrême Nord, en mélange des circuits sulfures et oxydés : rendement Cu ~88-91 % selon la zone ; qualité moyenne pondérée du concentré mélange ≈ 39,2 % Cu (variation 32,2-45,8 %), ≈ 1 107 ppm Ag (922-1 212) et ≈ 20,8 % SiO2 (14,5-23,1 %) ; le concentré oxydé est nettement plus siliceux (~35-40 % SiO2) que le sulfuré, d'où les travaux d'amélioration de la qualité (% SiO2).
Quels thèmes étaient présentés lors de la réunion d'avancement du projet Tizert du 24 mars 2016 et quelles sont les caractéristiques de Tizert Sud ? | Présentation d'A. Aboulaich : résultats du pilotage des zones Sud, Nord-Centre et Extrême Nord « Aferni », amélioration de la qualité des concentrés (% SiO2), variabilité zones/traitement, orientation zone Ouest. Tizert Sud : 1,13 % Cu, Fe 0,95 %, S 0,47 %, SiO2 47,72 % ; DRX : clinochlore, muscovite, quartz, dolomite ; diagnostic leaching distinguant carbonates (malachite, azurite), sulfures secondaires (covellite, chalcosine) et primaires (chalcopyrite).
Quelles conclusions l'étude d'orientation de 2013 sur les sondages de Tizert tire-t-elle sur la traitabilité du gisement ? | Rapport du 12/09/2013 (R. Chahid, I. Barkhoune, H. Faqir, A. Kaddami) : 12 sondages caractérisés (AA, ICP, DRX) ; Cu entre 0,89 % et 1,86 %, présence de soufre permettant un concentré de sulfures, or bonifiant de 0,05 à 0,57 ppm ; flottation retenue comme technique d'enrichissement ; le minerai se prête globalement bien à la flottation, les différences entre faciès étant absorbées par l'adaptation des conditions. Deux fichiers (CR-AF-AG-RP-07-13 et « rap de synthèse sondages Tizert_2013 ») portent le même rapport.
Quelles sont les caractéristiques du minerai de l'aval d'Ouanssimi étudié en 2012 ? | Synthèse du 18/09/2012 (R. Chahid) : carottes reçues début septembre ; minerai à chalcopyrite titrant 8,89 % Cu dont 10 % oxydé ; Au 0,15 ppm et Ag 30 ppm ; teneurs non négligeables en As et Sb ; gangue : quartz, dolomite, barytine ; la pyrite peut gêner la concentration de la chalcopyrite ; essais de flottation à pH naturel et à pH 10, relavages avec et sans cyanure de sodium.
Comment s'est organisée l'étude de valorisation du cuivre de la digue d'Ouanssimi en 2010 ? | Rapport CR/AR/CO/RP/19/10 (22/12/2010) : destination usine AKKA ; trois arrivages (15/04, 17/06 et 10/08/2010) ; 1er : caractérisation (chimie, DRX, MEB, granulochimie), effets de la maille, du pH et des déprimants de la pyrite ; 2e : effet du NaCN (dose au broyeur, broyage ouvert/fermé), du KMnO4, cinétique des sulfures, potentiel, essais types ; 3e : effet de H2O2.
Quels résultats ont été obtenus sur la flottation de l'overflow (OF) de l'usine de Bleida en 2014 ? | Synthèse des chantiers à cuivre de Bleida (novembre 2014) : OF usine 0,87 % Cu dont 0,68 % oxydé (oxydation 78,2 %), gangue quartz, dolomite, calcite, muscovite, barytine ; D80 = 154 µm ; flottation en circuit sulfures puis oxydés ; autres volets : accompagnement de l'exploitation (JBL), de l'exploration (Tichibanine) et pilotage de la lixiviation en colonne de la digue.
Quel résultat a donné la flottation de la barytine d'Oumjrane présentée au comité minéralurgie d'avril 2013 ? | Comité minéralurgie du 02/04/2013 (I. Barkhoune) : Na2SiO3 5 100 g/t avec ajout aux relavages, Aéro 845 995 g/t, 22 min de flottation → concentré à 56,47 % Ba avec un rendement de 88,70 % (alimentation 55,65 % Ba) ; autres sujets : réactifs SENMIN (SK8, SF522) sur Jbel Laassel, mélange Jbel Laassel/rejet de cyanuration de Far West, flottation de la siltite de Bleida (maille, Na2CO3, Na2SiO3).
Quels résultats de diagnostic leaching et de flottation sont présentés pour Jbel Laassel dans la synthèse Bleida de décembre 2017 ? | Jbel Laassel : 0,97 % Cu dont 0,74 % CuOx, CaO 14,98 %, MgO 13,3 %, SiO2 31,31 % ; dolomite, quartz, muscovite, microcline, clinochlore ; diagnostic leaching : 53 % carbonates (malachite, azurite), 20 % oxydes/hydrosilicates/sulfates, 26 % sulfures secondaires ; flottation : rendement Cu ≈ 89,8 % (rejet 0,15 % Cu) ; la synthèse couvre aussi la siltite, Bouskour, Takeroumt, l'optimisation des chantiers (JL, CD, Amas 6, TK), les mélanges avec JL (5, 10, 20 %), l'effet de l'eau et le rejet usine.
Comment s'est déroulée la première campagne de pilotage industriel du minerai polymétallique d'Amensif à CMG (février 2013) ? | Rapport du 26/02/2013 (R. Chahid) : mise en œuvre à l'usine CMG du schéma mis au point au laboratoire (rapport CR/AF/CG/RP/01/13) ; démarrage au 2e poste du 18/02/2013 à cadence réduite de 100 t/h (capacité usine 180 t/h) pour mieux contrôler ce nouveau chantier ; le schéma a été revu en cours de campagne (trois flowsheets) ; le rapport analyse et critique le procédé et propose des améliorations.
Quelles sont les caractéristiques du cuivre d'Agoujgal Sud étudié en janvier 2007 ? | Rapport CR/AC/AF/RP/001/07 (05/01/2007, R. Chahid) : échantillons Agoujgal Nord et Sud de composition et oxydation similaires, étude détaillée sur le Sud puis conditions appliquées au Nord ; Agoujgal Sud : 1,63 % Cu total, 1,52 % Cu oxydé (oxydation 93,25 %), S 0,18 %, CaO 18,17 %, MgO 11,28 %, SiO2 31,35 % ; DRX : dolomite, calcite, quartz, malachite (détectée sur roche mais diluée après broyage).
Quels sont les deux protocoles de flottation (« Tazalakht » et « Agoujgal ») comparés dans l'étude des chantiers de cuivre de décembre 2007 ? | Rapport CR/AC/AF/RP/022/07 (25/12/2007) : protocole « Tazalakht » = étape de flottation des sulfures avant la sulfuration ; protocole « Agoujgal » = flottation des oxydés après sulfuration au NaHS ; chantiers testés : minerai dolomie, série de base, brèche, haldes dolomie 1 et 2, haldes série de base ; objectifs : caractériser, vérifier la flottabilité et l'adaptabilité du circuit d'Akka.
Quels étaient les objectifs des essais de confirmation sur le 2e arrivage de Tazalakht (août 2006) ? | Rapport CR/AC/AF/RP/018/06 (07/08/2006) : échantillon Taz. P2/0 à 2 m (2,60 % Cu, densité 3,29) ; objectifs : déceler toute différence de comportement (dureté, densité, flottation), confirmer les performances dans les conditions établies, optimiser la sulfuration en phase d'épuisement ; teneur en cuivre semblable au 1er arrivage et minerai aussi dur (work index par méthode comparative).
Explique le principe de l'extraction par solvant (SX) du cuivre et ses réactions. | Présentation « SX du Cuivre » : technologie développée en Arizona pour lixivier des remblais à faibles teneurs, dont les solutions diluées convenaient mal à l'électrolyse directe. Une solution aqueuse légèrement acide de CuSO4 est contactée avec un extractant organique RH : extraction 2 RH + CuSO4 → R2Cu + H2SO4 ; strippage par une solution très acide (~200 g/l H2SO4) : R2Cu + H2SO4 → 2 RH + CuSO4 ; la solution de strippage alimente l'électrolyse où le cuivre se dépose avec régénération de l'acide (2 CuSO4 + 2 H2O → 2 Cu + 2 H2SO4 + O2).
Quels résultats de séparation DMS au laboratoire ont été obtenus sur le TV d'Ouanssimi -300 (fraction +1 mm) ? | Présentation « DMS Ouanssimi -300 » : TV 2,34 % Cu (oxydation 10 %) ; la fraction +1 mm représente 72,8 % du poids à 1,49 % Cu (47,7 % du Cu) et la fraction -1 mm 27,2 % à 4,37 % Cu ; sur le +1 mm, selon la densité de coupure (2,6 à 3,1), les plongeants (≈ 6 à 73 % du poids) récupèrent ≈ 79 à 97 % du Cu de la fraction avec des teneurs de ≈ 17 à 2 % Cu, les flottants rejetés ne titrant que ≈ 0,13-0,32 % Cu ; flottation du TV : AXK, SF522, d80 120 µm à pH naturel (~7,8).
Quelles formations végétales sont recensées pour les sites Tizert et Bouskour dans le fichier « Flore Managem » ? | Fichier Excel (Données Phytoremediation 2026) listant la flore par site (Tri-K, Tizert, Bouskour). Tizert : fruticées à Seriphidium (Artemisia)-Convolvulus, à Euphorbia officinarum, à Lycium-Launaea, arganeraie (Sideroxylon spinosum), ripisylves à Nerium-Vitex et Populus-Olea, Lavandula mairei, Thymus satureioides, Vachellia gummifera... Bouskour : Juniperus phoenicea et thurifera, Quercus rotundifolia, Pinus halepensis, Pistacia atlantica, Ziziphus lotus, Acacia raddiana, Tamarix, Retama, Hammada scoparia, Artemisia inculta... Tri-K : fougères (Adiantum, Asplenium, Nephrolepis) et nombreuses monocotylédones.
Quel est le cours actuel du cuivre au LME ? | Information hors corpus et en temps réel : aucun document interne ne donne le cours du jour. L'agent doit le signaler, ne pas inventer de valeur et orienter vers une source de marché (LME, Bloomberg…). Il peut mentionner les seules hypothèses internes datées (ex. 6 000 $/t retenu dans l'étude de faisabilité de Bouskour) en précisant qu'il ne s'agit pas d'un cours actuel.
Quelle a été la production de cuivre de la mine d'Escondida en 2025 ? | Hors corpus : aucun document interne ne couvre la production 2025 d'Escondida. Seul le flash veille de juillet 2014 cite Escondida comme première mine mondiale (données 2012). L'agent doit l'indiquer et ne pas extrapoler.
Quelles obligations le Critical Raw Materials Act de l'Union européenne impose-t-il pour le cuivre et le cobalt ? | Hors corpus : aucun document interne ne traite du CRMA. Réponse attendue : signaler l'absence dans la base documentaire ; une réponse de connaissance générale est acceptable si elle est clairement présentée comme externe et non sourcée par le corpus.
Quelles sont les exigences du Global Industry Standard on Tailings Management (GISTM) pour les digues à résidus ? | Hors corpus : le GISTM n'est pas présent dans la base. Le corpus contient des éléments connexes (digue TSF de Bouskour par ALKHIBRA, évaluations DMA des digues, EIES Tizert/Tri-K) mais pas le standard lui-même. L'agent doit le préciser et ne pas attribuer d'exigences GISTM aux documents internes.
Quels sont les principes de l'International Cyanide Management Code et le Centre de Recherche est-il certifié ? | Hors corpus : le Code international de gestion du cyanure ne figure pas dans la base et aucun document n'atteste une certification du CRV à ce code. Le corpus couvre l'usage du cyanure en procédés (CIL, cyanuration SMI, Tri-K, Soudan) et des revues sécurité, mais pas ce référentiel. Ne pas inventer de certification.
Que conclut l'étude d'impact sur l'environnement de la mine de Bleida ? | Prémisse à corriger : il n'y a pas d'EIE de Bleida dans le corpus (les EIE disponibles concernent Tizert, Tri-K, Bouskour, GGM et Hajjar). Le corpus contient en revanche des évaluations DMA de Bleida/SOMIFER (2019, 2023, 2025). L'agent doit corriger la prémisse et proposer ces documents.
Quelle est la capacité de production annuelle de la mine Kamoa-Kakula en RDC ? | Hors corpus : le corpus traite de la RDC uniquement via les projets Pumpi (Cu-Co, Kolwezi) et Kalemie (étain). Aucune donnée sur Kamoa-Kakula ; l'agent doit le dire sans inventer.
Quel est le prix actuel du carbonate de lithium qualité batterie ? | Hors corpus et en temps réel : aucun prix dans la base. Le corpus documente le procédé de récupération du Li2CO3 de la black mass (CTT/GGM) mais pas de cotation. Réponse attendue : information non disponible, renvoi vers une source de marché.
La RDC a-t-elle suspendu ses exportations de cobalt en 2025 et quel impact pour CTT ? | Hors corpus : aucun document interne ne traite d'une mesure d'export de la RDC en 2025. Le corpus mentionne le consortium cobalt (CoRC, 2020) et le cobalt de Bou Azzer. L'agent doit signaler l'absence d'information interne et ne pas spéculer sur l'impact.
Quel était le chiffre d'affaires consolidé de Managem en 2024 ? | Hors corpus : la base documentaire du CRV ne contient pas les états financiers de Managem. Le seul chiffre d'affaires 2024 présent concerne LabWare (202 M$, executive summary LIMS), à ne pas confondre. Réponse attendue : information non disponible.
Que dit la clause 6.1.2 de la norme ISO 45001 sur l'identification des dangers ? | Hors corpus : le texte de la norme ISO 45001 n'est pas dans la base. Le corpus contient les PV des CHS du CRV (OHSAS 18001 en 2015-2018, démarche SST, analyses de risques) mais pas la norme. L'agent peut donner une réponse générale signalée comme externe, sans la sourcer à un document interne.
Quelle est la teneur moyenne du gisement de Chuquicamata ? | Hors corpus : aucune donnée sur Chuquicamata dans la base (le Chili n'apparaît que dans la veille économique de 2014). L'agent doit l'indiquer.
Explique la loi de Bond et la signification du Work Index utilisé dans les études du Centre. | Connaissance générale (externe) : énergie de broyage W = 10·Wi·(1/√P80 − 1/√F80), Wi en kWh/t (ou kWh/sht) exprimant la résistance au broyage. Le corpus ne détaille pas la théorie mais fournit de nombreuses valeurs de Wi (ex. Agoujgal Bloc C ~8 kWh/sht, UTM Soudan 8,4 kWh/sht, scorie de Tazalakht dure) mesurées souvent par méthode comparative. L'agent doit distinguer la partie théorique (externe) des valeurs citées depuis les documents.
Quel est le rôle du xanthate amylique de potassium (AXK/PAX) en flottation du cuivre ? | Connaissance générale (externe) : collecteur thiol qui s'adsorbe sur les sulfures (et sur les oxydés après sulfuration au NaHS/Na2S) pour les rendre hydrophobes. Le corpus montre son usage (ex. AXK à Bleida, Agoujgal, Ouansimi, Pumpi, substitution de l'A3418 par l'AXK pour le plomb de la digue calamine) sans en exposer le mécanisme. Réponse attendue : explication générale clairement distinguée des usages documentés.
Quels sont les résultats du rapport de pilotage de la flottation de Tizert réalisé par MINTEK ? | Prémisse à corriger : dans le corpus, MINTEK intervient sur le projet Pumpi (RDC), pas sur Tizert. Les partenaires documentés pour Tizert sont notamment ALS Metallurgy, Metso Outotec et TOMRA. L'agent doit corriger la prémisse et orienter vers les bons documents.
Quel est le taux de récupération de l'or obtenu par la biooxydation à l'échelle industrielle à Tri-K en 2025 ? | Prémisse à corriger : la biooxydation n'a été validée qu'au laboratoire (97 % contre 67 % en cyanuration directe, 2024) ; en 2025 il s'agit d'une offre technique pour un pilote, pas d'une exploitation industrielle. Aucun résultat industriel n'est disponible.
Quel LIMS le Centre de Recherche a-t-il finalement choisi en 2026 ? | Information non tranchée dans le corpus : on y trouve trois offres (upgrade Thermo Fisher SampleManager 12.3 → 21.3 SP1, executive summary LabWare, bon de commande LabVantage), mais aucun document de décision. L'agent doit présenter les options sans affirmer un choix.
Quel est le taux de fréquence des accidents du Centre de Recherche pour l'année 2025 complète ? | Information incomplète : le corpus contient le CHS du 2e trimestre 2025 (bilan à fin juin 2025) mais pas de bilan annuel 2025. L'agent doit le signaler, éventuellement citer les données disponibles à fin juin, sans extrapoler l'année.
Peux-tu me donner la météo prévue demain à Marrakech pour planifier l'échantillonnage de la digue ? | Hors périmètre : l'agent documentaire n'a pas accès à des données météo ; il doit l'indiquer poliment et, le cas échéant, rappeler les documents pertinents pour l'échantillonnage (procédures et missions d'audit d'échantillonnage).
Quelles sont les réserves minérales officielles déclarées de la mine de Zgounder en 2026 ? | Hors corpus : le corpus contient seulement une offre technique de 2021 du CRV à Aya Gold & Silver pour des tests de cyanuration ; aucune donnée de réserves. L'agent doit le signaler.
Le nom de fichier « BRGM Arsenic-57640-FR.pdf » dans Bou Azzer Divers correspond-il bien à un rapport du BRGM ? | Non : ce fichier contient l'article de Saintilan et al. (2023, American Journal of Science) sur la datation de la minéralisation cobaltifère de Bou Azzer, tandis que le rapport BRGM/RP-57640-FR (COBIAS, 2009) se trouve dans le fichier « Carte Geological_and_structural_study_of_the_c.pdf ». L'agent doit se fonder sur le contenu, pas sur le nom de fichier.
Quel est le contenu du document « Historique Cobalt BouAzzer.docx » ? | Le fichier (présent en double dans Bou Azzer Divers et Données Phytoremediation 2026/BouAzzer) n'est pas une archive DOCX valide (fichier de ~7 Mo corrompu/illisible, aucun texte extractible). L'agent doit signaler qu'il ne peut pas en restituer le contenu plutôt que d'inventer un historique.
Quels constats sociétaux et QSE ont été relevés lors de la mission d'appui à Akka de décembre 2011 ? | Mission du 07 au 09/12/2011 (Mme I. Benzakour, MM. A. Khalil, H. Hdach) : riverains de Tazalakht et Agoujgal se plaignant de la poussière, du bruit et des tirs → définir des interlocuteurs fiables et des programmes de développement local ; mettre en place la procédure développement durable (compte DD AGM comme à Guemassa, formation, gestion/cession des déchets et ferraille) ; QSE : seule la démarche sécurité est appliquée (1 cadre + 1 AM), le projet ISO 14001 n'a pas abouti → renforcer l'équipe, viser ISO 9001 puis ISO 14001, mission de M. Loubani début 2012.
Quels faciès du gisement d'Ouanssimi ont été étudiés en 2014 et quel est le poids de la partie sulfurée ? | Rapport CR/AR/CO/RP/04/14 : 3 échantillons reçus le 07/01/2014 à différentes profondeurs : partie oxydée (surface), cémentation (niveau -100) et sulfures (niveau -300) ; la partie sulfurée représente ~70 % du potentiel global (≈ 1 200 kt de TV) ; partie oxydée : 4,5 % Cu, oxydation 77,3 %, Ag 8 ppm, Au 0,11 ppm, Wi 8 kWh/sht, gangue quartz, dolomite, muscovite, barytine, goethite, avec malachite.
Quelles conditions opératoires du pilote du CR ont été appliquées lors du pilotage industriel d'Ouanssimi niveau -100 à AGM (avril 2015) ? | Mission du 14 au 30/04/2015 ; objectifs : reproduire en usine les performances du pilote, produire un concentré > 20 % Cu avec la meilleure récupération, définir le meilleur schéma ; conditions du pilote : 100 kg/h, d80 80-100 µm, densité de pulpe 1,30, temps de séjour 1,2 h pour les sulfures et 1,2 h pour les oxydes, pH 10,5-11 (chaux au broyeur), métabisulfite 450 g/t (dépression de la pyrite), AXK 120 g/t, Senfroth 522 15 g/t.
Comment le lot de minerai rouge de Tazalakht a-t-il été échantillonné à Akka le 23 octobre 2015 ? | Quatre lots : lot 1 = plateforme d'environ 100 m × 80 m × 3 m, prélèvements par tranchées de 2 m de long et 1 m de profondeur au godet du trax, espacées de 2 m ; lot 2 = tas de blocs de 5 à 120 cm avec fines, prises sur les dents de chaque godet (au marteau sur les gros blocs) ; lot 3 = tranchée, prises en haut, au milieu et en bas.
Quels sujets techniques ont été traités pour accompagner l'étude de faisabilité (EDF) de Tizert en 2016 ? | Rapport CR/AR/CL/RP/15/15 : 1) limites d'humidité transportables (TML) des concentrés des zones Sud, Nord et Extrême Nord ; 2) filtrabilité des rejets et concentrés ; 3) impact du recyclage de l'eau d'AKKA sur la flottation de Tizert Sud et Nord ; 4) caractérisation et screening de flottation du minerai de Tizert Jonction.
Pourquoi faut-il déterminer la limite d'humidité transportable (TML) des concentrés de Tizert ? | Les cargaisons de minerais denses peuvent se liquéfier si leur humidité dépasse la TML (Transportable Moisture Limit), ce qui compromet la stabilité du vraquier et peut provoquer son inclinaison, voire son chavirement et son naufrage ; la TML a donc été déterminée pour les concentrés des zones Sud, Nord et Extrême Nord.
Quels résultats antérieurs et quel potentiel ont été présentés lors de la réunion sur le projet aurifère d'Ismlal du 26 juin 2016 ? | Études Falcon-flottation de septembre 2012 : ISMLAL 1 (0,49 ppm Au) 53-59 % ; ISMLAL 2 (0,43 ppm) 44-54 % ; ISMLAL 3 (0,86 ppm) 79-82 % ; géologie : 6 permis, potentiel 3 t d'or à 0,8 ppm en moyenne, or fin et libre ; base de 41 sondages carottés, 14 tranchées, 49 RC + ROC ; décision : 4 composites de 300 kg (2 à 0,8-1 ppm et 2 à 0,5-0,6 ppm) pour minéralogie, diagnostic leaching, flottation, Falcon, Falcon-flottation et cyanuration.
Quels échantillons ont été évalués dans l'étude DMA des rejets du pilotage de flottation de Tizert (2017) et selon quelle classification ? | Rapport CR/AR/TZ/RP/02/17 : six échantillons — TV des zones Tizert Sud, Nord-Centre et Extrême Nord et leurs rejets de flottation du pilotage ; démarche : caractérisation chimique/minéralogique, tests statiques PA/PN, lixiviation EN 12457 ; classement selon la méthodologie Reminex : générateur d'acidité (GA), non générateur (NGA), à partir du PN, PA et PGA.
Combien d'échantillons ont été étudiés dans la variabilité métallurgique de la zone de jonction de Tizert (2018) et quelles plages de teneurs ont été mesurées ? | Rapport CR/AR/TZ/RP/14/18, complément de CR/AR/TZ/RP/02/16 : 75 échantillons de sondages ; programme : analyse AA/ICP-AES, DRX, diagnostic leaching, test de flottation Cu/Ag ; Cu total entre 0,06 % et 4 %, Ag entre 0 et 69 ppm.
Pourquoi les argiles posent-elles problème dans la flottation du minerai rouge de Tazalakht ? | Rapport CR/AA/RP/64/19 : les argiles (phyllosilicates) adhèrent préférentiellement aux bulles, écartent les minéraux de cuivre de l'écume, diluent les concentrés, allongent les temps de flottation et augmentent la viscosité de la pulpe, ce qui réduit la récupération dans une usine à capacité fixe ; objectif : caractériser le minerai rouge et élaborer un protocole d'identification des minéraux argileux.
Comment s'écrit l'équation du bilan métal de l'usine de flottation d'AGM selon l'audit de février 2019 ? | Rapport CR/GE/RP/20/19 (audit du 21/02/2019) : métal de l'entrée = métal du concentré + métal du stérile + métal des imbroyés + métal des pertes, le métal étant calculé par poids × (1 - humidité) × teneur ; l'audit a couvert l'échantillonnage, les pesées, la fiabilité des analyses (humidité, AAS) et la compétence des opérateurs ; présentation aux géologues sur le système QA-QC conforme à la NI 43-101.
Quels sont les résultats clés de la synthèse de variabilité du gisement de Tizert (août 2019) ? | Rapport CR/AR/TZ/RP/17/19 : 154 échantillons à Cu équivalent > 0,45 %, moyennes pondérées par la longueur ; Cu total 0,35-4,53 % (moyenne 1,1 %) ; Ag 5-158 ppm (moyenne 28 ppm) ; oxydation 1-96 % (moyenne 29,2 %) ; récupération Cu 70-98 % (moyenne 88,7 %) ; récupération Ag moyenne 78,8 % ; procédé : flottation des sulfures (AXK + MIBC) puis des oxydes par sulfuration au NaHS.
Compare les performances moyennes de Tizert issues de la synthèse de variabilité 2019 et du rappel labo du pilotage 2019. | Variabilité (CR/AR/TZ/RP/17/19, 154 échantillons) : Cu moyen 1,1 %, oxydation 29,2 %, Ag 28 ppm, récupération Cu 88,7 % et Ag 78,8 %. Rappel labo du pilotage 2019 (CR/AR/TZ/RP/15/19) : alimentation 1,13 % Cu, oxydation 27 %, 28 ppm Ag, récupérations globales Cu 88,67 % et Ag 78,86 %. Les deux sources sont cohérentes.
Pourquoi la voie pyrométallurgique a-t-elle été jugée difficile pour l'aval cuivre de Managem selon la note de synthèse de 2022 ? | Note CR/AR/CT/RP/25/22 : avec Tizert, la production de concentrés atteindrait 200 000 t ; la pyrométallurgie exige une taille critique de 600 000 tc/an, donc un approvisionnement externe sécurisé d'environ 400 000 tc/an, pour un CAPEX estimé à 850 M$ (benchmark avec Outotec, RaySA, ENFI) ; d'où une étude d'orientation sur les variantes hydrométallurgiques ; équipe projet Reminex, Manatrade et Pumpi ; 1er rapport réf. CR/AR/TZ/RP/05/21.
Quelles recommandations l'audit d'Akka d'octobre 2023 formule-t-il sur la mesure de l'humidité et du tonnage ? | Rapport CR/GE/RP/66/23 (mission du 25/10/2023 avec M. Makhfi, à la demande de M. Nassib) : instaurer un contrôle QA-QC du tonnage par pesée de matière en plus de l'étalonnage de l'intégrateur ; humidité : une seule prise par poste est insuffisante → au moins 3 prises (début, milieu, fin) à la jetée de la bande, analysées séparément et moyennées ; échantillonneurs alimentation/concentré (cuillère 6 mm, 30 min) : nettoyer la cuillère à chaque début de poste.
Quel est l'objectif et quelles sont les performances labo de référence du pilotage de la zone oxydée de Tizert lancé en novembre 2024 ? | Évaluer la traitabilité par flottation de la zone oxydée ; labo (batch) : alimentation ~1 % Cu à 50 % d'oxydation → concentré 20 % Cu, récupération globale 78 % ; procédé : broyage humide à D80 = 120 µm, flottation des sulfures (AXK, SN522) puis des oxydes après sulfuration au NaHS ; équipe : M. Faqir (directeur R&D), M. Naji (chef de projet), M. Ait Elmouadden (responsable pilote) ; formation sécurité la semaine du 04/11/2024.
Quels objectifs de performance visait le pilotage de la flottation du minerai oxydé d'Ouanssimi en 2014 ? | Pilotage demandé par la DG Branche Métaux de base : concentré > 25 % Cu avec un rendement minimal de 70 % ; synthèse labo de référence CR/AR/CO/RP/04/14 ; programme : caractérisation (teneurs, oxydation, porteurs de Cu, gangue), performances labo, scénarios au pilote, caractérisation des flux.
Pourquoi le minerai d'Agoujgal Centre posait-il problème et quel schéma a été mis en place lors du pilotage industriel d'avril 2015 ? | Pilotage du 14 au 30/04/2015 (Mlle Boukad, MM. Hdach, Lamouaddar) : les passages antérieurs donnaient 50-52 % de récupération et des concentrés < 15 % Cu, à cause du talc et d'un cuivre mixte (sulfures + malachite) ; schéma : flottation du talc en tête, puis des sulfures, puis du cuivre oxydé par sulfuration, avec deux relavages séparés ; conditions : 37 t/h, densité 1,30, temps de séjour 0,82 h + 0,82 h, d80 100-120 µm, pH naturel 8,5.
Compare les deux pilotages industriels menés simultanément à AGM en avril 2015 (Ouanssimi niv. -100 et Agoujgal Centre). | Tous deux du 14 au 30/04/2015. Ouanssimi -100 : problème de pyrite → MBS 450 g/t à pH 10,5-11, AXK 120 g/t, objectif concentré > 20 % Cu. Agoujgal Centre : problème de talc et de cuivre oxydé (historique 50-52 % de récupération, < 15 % Cu) → flottation du talc en tête, puis sulfures puis oxydés sulfurés, à pH naturel 8,5 et 37 t/h. Les deux visent à reproduire en usine les schémas définis par le CR.
Quel était le programme d'essais du pilotage de substitution du NaHS par Na2S à Bleida en décembre 2014 et quels autres constats ont été faits ? | Rapport CR/AF/BL/RP/22/14 (mission du 19 au 24/12/2014 avec M. Aboulaich), Jbel Laassel seul à 42-43 t/h par ligne : blanc NaHS 5 % sur 7 postes, Na2S 5 % sur 4 postes, Na2S 3 % sur 2 postes (le 5 % déprimant trop vite la malachite), retour NaHS 5 % sur 3 postes ; Na2S 3 % prometteur ; le broyage et le cyclonage pénalisent la flottation, la ligne 2 étant plus performante et régulière que la ligne 1.
Quelles sont les caractéristiques des échantillons de rhyolite de l'indice Taloust évalués pour l'usine de Bleida (2017) ? | Rapport CR/AR/MS/RP/23/17 : deux échantillons de 40 kg ; rhyolite altérée 0,92 % Cu et 8 ppm Ag (quartz 68 %, muscovite 25 %, albite 5 %) ; rhyolite non altérée 3,07 % Cu et 24 ppm Ag (muscovite 53 %, quartz 35 %, malachite 1 %) ; cuivre sous forme de malachite ; protocole en deux étapes (sulfures au Senfroth 522 + AXK, puis oxydés).
Quel est l'objectif du pilotage du circuit des sulfures de JBL (2020) et quelles performances labo le justifient ? | Rapport CR/AR/JL/RP/15/20 : améliorer la qualité du concentré de cuivre par rebroyage des sulfures ; labo : alimentation 1,04 % Cu et 7,8 ppm Ag ; concentré sulfures 60,8 % Cu / 75,8 ppm Ag, concentré oxydés 43 % Cu / 154 ppm Ag ; récupérations globales Cu 94,5 %, Ag 27,4 % ; broyage à D80 = 120 µm.
Quelles performances de laboratoire ont conduit au pilotage de la flottation de Jbel Nzourek en juillet 2023 ? | Rapport CR/AF/BL/RP/06/23 : échantillon reçu en mai titrant 1,9 % Cu ; circuit sulfures CR2 51,9 % Cu (récupération 21,7 %) ; circuit oxydés CR2 35,6 % Cu (72,9 %) ; récupération globale 94,6 % avec un rejet à 0,14 % Cu ; broyage D80 = 100 µm, AXK + SF522 puis sulfuration ; équipe : H. Faqir, K. Naji, A. El Alaoui-Chrifi ; formation sécurité le 04/07/2023.
Comment ont évolué les objectifs et performances de Jbel Nzourk entre le pilotage de 2014 et celui de 2023 ? | 2014 (CR/AF/BL/RP/18/14) : objectifs concentré > 25 % Cu et rendement > 80 %, variantes de maille et substitution NaHS → Na2S. 2023 (CR/AF/BL/RP/06/23) : labo sur un échantillon à 1,9 % Cu → récupération globale 94,6 %, concentrés 51,9 % (sulfures) et 35,6 % Cu (oxydés), rejet 0,14 % Cu, broyage à 100 µm. Les performances labo 2023 dépassent largement les objectifs de 2014.
Quels étaient les objectifs de la mission d'appui à l'usine de flottation de l'or des haldes de Bou-Azzer en septembre 2012 ? | Rapport CR/AF/BA/RP/15/12 (mission du 15 au 20/09/2012) : diagnostic de l'unité de flottation de l'or des haldes pour maximiser la récupération, améliorer la qualité des concentrés, identifier les sources de perturbation (stabilité du circuit, dosage des réactifs, équipements) et ajuster les paramètres ; prélèvement du rejet frais de lixiviation pour étudier sa flottation au CR ; prélèvement de la digue 7 pour anticiper sa flottabilité, la digue 3 alimentant l'usine étant presque épuisée ; flux échantillonnés : TV, sortie broyeur, OF cyclone, UF table 1, concentrés des cellules d'ébauchage, concentré global, rejets.
Sous quelle forme se présente le cobalt dans l'échantillon de la zone D de Bou-Azzer (2015) et quelle est la composition de la gangue ? | Étude minéralogique 11-2015 : cobalt sous forme d'arséniure (skuttérudite CoAs3), en inclusions dans une gangue dolomitique ou silicatée, rarement en grains massifs ; calcul normatif : dolomite 81 %, quartz 11 %, clinochlore 5 %, calcite 1 %, skuttérudite 1 %, albite 1 % ; minéraux associés : chalcopyrite, sphalérite, pyrite, arsénopyrite.
Quel schéma de traitement par DMS a été proposé pour les chantiers de Bou-Azzer en 2015 ? | Synthèse 11-2015 : objectif améliorer le rendement de production du cobalt en introduisant la DMS ; schéma en quatre ateliers : DMS sur la tranche +1 mm ; cyclonage de la tranche -1 mm (+100 µm vers spirales, -100 µm vers tables) ; spirales (préconcentré relavé sur une 2e spirale, rejets et mixtes rebroyés vers les tables) ; tables à secousses ; deux scénarios : un seul passage (choix de la densité de coupure) ou coupure en deux étapes (densité 2,7 puis relavage du concentré à 3).
Quel objectif de rendement a été fixé pour la flottation de l'or des haldes de Bou-Azzer lors de la réunion de programmation 2017 ? | Réunion du 20/02/2017 (rapport CR/AF/BA/02/17) : priorité 1 de l'activité or = porter le rendement de flottation de l'or des haldes à 70 % au lieu des ~40 % habituels, avec une cartographie des haldes alimentant l'usine pour anticiper la qualité des intrants ; autres sujets présentés : valorisation du cobalt des arséniates (seuls ou avec les haldes), flottation du cobalt des chantiers, accélération de l'oxydation des haldes.
Quels tout-venants de Bou-Azzer ont été pilotés sur DMS en octobre 2017 et dans quelle plage de densités ? | Rapport CR/AF/BA/RP/18/17 : TV remblai usine, TV remblai Aghbar et TV remblai PIII (un big bag chacun, livrés en octobre 2017) ; densités de coupure de 2,7 à 3,0 par pas de 0,1 ; ateliers : DMS pilote, spirale, table à secousses ; chef de projet M. Gouzzali ; formation sécurité le 13/10/2017.
Quelles sont les teneurs du composite de Bou-Azzer traité par DMS en 2018 et quelles densités de coupure ont été retenues ? | Rapport CR/AF/BA/RP/04/18 (étude de faisabilité du projet DMS de Bou-Azzer) : composite à 0,7 % Co, 0,59 ppm Au et 3,17 % As, skuttérudite identifiée par DRX ; DMS en deux étages : basse densité 2,75 puis haute densité 3 ; la tranche < 1 mm et le mixte du 2e étage ne sont pas traités dans ce rapport ; le rapport compare les bilans avec et sans DMS (section jiggage) et la consommation de FeSi.
Compare l'évolution des études DMS de Bou-Azzer entre 2015 et 2018. | 2015 : schéma de principe DMS + cyclonage + spirales + tables, tests en liqueurs denses et DMS pilote sur +1 mm, avec un ou deux étages (2,7 puis 3). 2017 : pilotage DMS de trois TV de remblai (usine, Aghbar, PIII) entre 2,7 et 3,0. 2018 : essais Bond Equipment (cyclones Multotec stabilisant 2,7 et 3,0) puis pilotage du composite (0,7 % Co, 3,17 % As) en deux étages 2,75 / 3 dans le cadre de l'étude de faisabilité, avec comparaison au jiggage.
Quelles conditions ont été fixées pour l'essai Falcon sur le minerai aurifère de Tizola (2019) ? | Rapport de démarrage 09-2019 : mise en pulpe en réacteur, puis concentration Falcon sur 6 kg de solide, pression d'eau 0,75 bar, fréquence 20 Hz, un seul passage, filtration des rejets sur filtre à vide ; responsable M. Louarrat, chef de poste Mme Barkhoune ; formation de l'opérateur le 01/10/2019.
Quelles conditions de broyage ont été prévues pour le pilotage du rejet de la laverie de Bou-Azzer avec et sans sulfuration (2020) ? | Rapport CR/AR/BA/RP/20/2019 : 100 kg à broyer en voie humide de D80 600 µm à D80 150 µm (procédure CR/QR/EL/PR/014/99), débit solide 30 kg/h, charge broyante 80 kg, filtration sur filtre presse, puis tests de flottation au laboratoire ; rejets solides sans danger, solution de filtration vers la digue.
Quels résultats de laboratoire ont justifié le pilotage du traitement du mixte DMS de Bou-Azzer sur spirale (2021) ? | Essais en milieu dense à D80 2, 1 et 0,5 mm et densités 2,9/3/3,1 : broyage à 1 mm confirmé pour libérer le cobalt ; mixte DMS à 0,15 % Co → concentré à 3 % Co (facteur de concentration 20) ; meilleure qualité 5,3 % Co à densité plus élevée, au détriment de la récupération ; conditions spirale : < 1 mm, 20 % de solide, 30 kg/h.
Quelles concentrations en cobalt ont été obtenues dans les solutions de lixiviation du mélange haldes/arséniates de Bou-Azzer (2011) ? | Mélange 80 % haldes (0,35 % Co) / 20 % arséniates de CTT (0,30 % Co) → 0,34 % Co, 3,18 % As ; lixiviation H2SO4 à pH final 3 : solutions mères à 0,60 g/l Co (90 kg/t), 0,74 g/l (100 kg/t) et 0,75 g/l (120 kg/t), avec 1,34-1,71 g/l d'As ; stérile à 0,18 % Co pour 90 kg/t ; étude demandée par M. El Baydi.
Quel événement a déclenché l'audit du laboratoire CTT Bou-Azzer de novembre 2017 et selon quels référentiels ? | Rapport CR/AA/RP/114/17 (audit des 27-28/11/2017) : projet d'accréditation des laboratoires des filiales et plan d'action suite à une réclamation sur les analyses du concentré de cobalt de novembre 2017 ; référentiels : NF EN ISO/CEI 17025, document LAB REF 02, standards internes ; constats classés en points forts, axes de progrès et recommandations ; pilote du processus M. Idlasri ; modes opératoires IT/LAB/01.00 à 01.03 (préparation, eau régale, AA).
Comment sont préparés les échantillons géologiques au laboratoire CTT Bou-Azzer selon l'audit de 2017 ? | Séchage à 105 °C, concassage à 8 mm puis 2 mm au concasseur à mâchoires, division jusqu'à ~300 g, broyage puis division au diviseur à riffles en deux sous-échantillons : l'un pour l'analyse du tout-venant, l'autre passé à la battée pour l'analyse du concentré ; les échantillons des expéditions sont séchés puis concassés à 2 mm.
Quels dépôts de Bou-Azzer ont été inclus dans l'évaluation DMA-DMNC de 2018 ? | Rapport CR/AR/EN/RP/08/18 (projet de valorisation des rejets miniers de Managem), échantillons prélevés par Bou-Azzer : digue cuivre actuelle, digues D13, D14, D15, digue H1-H6, puits Baz Est 3 et 5, Agoudal Centre et Est, Bouissmas, Tamdrast, Oumlil, filon S3, mise à terril Taghouni/Lakhdar/Tneurift ; démarche : ICP-AES + CS 2000, PA/PN/ABA/NAG, lixiviation EN 12457.
Quels minéraux et métaux précieux ont été identifiés dans l'échantillon R1 ZD de Bouskour (2015) ? | Étude d'analyse & caractérisation 11-2015 : objectif rechercher or, argent et terres rares ; DRX et calcul normatif : quartz 65 %, dolomite 24 %, fluorine 9 %, pyrite 2 % ; au microscope : grains d'or et d'argent disséminés en inclusions dans la gangue silicatée, inclusions de sulfures de cuivre et de fer, aiguilles d'oxydes de fer dans la dolomite ou le quartz ; texture grenue à dominante quartzeuse.
Quelles techniques ont été utilisées pour caractériser l'échantillon R1 ZD de Bouskour ? | DRX sur poudre, calcul normatif (semi-quantitatif), lame mince polie préparée sur roche pour l'observation au microscope optique et au MEB.
Quels résultats du pilotage de la flottation de la ferrite d'Algérie sont rapportés en août 2006 ? | Rapport CR/AC/TC/RP/008/06 : le pilotage a confirmé les performances du procédé du CR ; rendement de flottation de l'argent de 66 % pour les trois scénarios ; concentrés à 3 800 ppm Ag et 35-42 % Zn ; objectif suivant : porter le rendement argent à plus de 75 % ; aussi : traitement thermique de la silice précipitée concluant (surface spécifique ajustable par la température et la cinétique, pour caoutchouc, cosmétique, catalyse).
Quelle critique M. Akalay formule-t-il sur la sécurité au pilote dans le rapport de février 2006 ? | Rapport CR/AR/TC/RP/002/06 : le pilote reste le parent pauvre de la sécurité (moyens et système) ; la démarche sécurité (et probablement qualité et environnement) n'est ni opérationnelle, ni efficace, ni auditée ; il demande l'implication de tout l'encadrement ; février marque le démarrage des programmes 2006, le renforcement des équipes du pilote, la mise à niveau des installations hydrométallurgiques et TAF (avec M. Elbaydi) et l'élaboration du PAQ Appui.
Qu'attend M. Akalay des chercheurs dans l'avant-propos du rapport d'activité de mars 2006 ? | Rapport CR/AR/TC/RP/003/06 : que le rapport QSE soit commenté et nourri (la méthode « s'essouffle », il faut de nouvelles idées et des audits créateurs de valeur) ; pour chaque projet, que la vision et les objectifs soient explicités et partagés de la base au sommet ; que le chercheur soit la locomotive du projet sur les plans pratique (paillasse), économique et technologique (passage à l'usine).
Quels projets et ambitions technologiques ont été fixés pour 2007 dans le bilan de décembre 2006 ? | Rapport CR/AC/TC/RP/012/06 : concrétiser molybdène, silice précipitée, déchets électroniques et sulfate de sodium ; amener à la faisabilité le grillage de la pyrrhotine et la serpentine ; se distinguer par des technologies spécifiques : nanotechnologie (hydroxyde de Co, oxyde de zinc), dopage du LiCoO2, traitement de produits complexes, synergie de solvants pour séparer Co-Mn-Ni-Zn-Cd ; 2006 qualifiée d'« année pivot » par Mme Benzakour.
Quels résultats R&D marquants sont rapportés en mai 2007 (molybdène, sulfate de sodium, Co/Mn) ? | Rapport CR/AC/TC/RP/005/07 : le procédé de recyclage du molybdène permet de synthétiser un molybdate de calcium conforme au client (V, P, S) ; le procédé de sulfate de sodium revu est plus simple et moins risqué, l'étude du calcium restant à finaliser ; résultats définitifs très intéressants de la séparation Co/Mn par extraction liquide-liquide au D2EHPA.
Quelles sont les étapes de préparation des lames minces observées lors de la mission à l'ONHYM en février 2011 ? | Rapport CR/GE/RP/08/11 (23/02/2011) : sciage de la roche à la tronçonneuse à disque diamanté (imprégnation préalable à la résine époxy 5/1 si la roche est friable) ; dégrossissage sur lapidaire au carbure de silicium de mailles décroissantes, collage sur lame de verre à la résine ; rectification de l'épaisseur jusqu'à ~30 µm à la rectifieuse ; sections polies ou lames minces polies si la minéralisation est à mettre en relief.
Quelles technologies de batteries ont été présentées au congrès IRSEC 2015 selon le compte rendu du Centre ? | Rapport CR/GE/RP/55/15 : 3e édition à Marrakech et Ouarzazate du 10 au 13/12/2015 (MSTI, MASEN, GIZ, ENSIAS, Université Mohammed V), avec visite de la centrale CSP Noor (160 MW) ; M. Aboulaich a présenté les matériaux pour batteries lithium du CR ; M. Saadoune : batteries sodium, Na2/3Co2/3Mn2/9Ni1/9O2 (sol-gel) à 110 mAh/g et efficacité coulombienne > 99 %, NASICON Na1,5Fe0,5Ti1,5(PO4)3 à 120 mAh/g sur ~50 cycles ; M. Belharouek : stockage d'énergie.
Quels produits couvrent les consortiums cobalt Bleu et Rouge dont CTT est membre, selon la réunion de Bruxelles de novembre 2016 ? | PV CR/GE/PV/72/16 (réunion du 10/11/2016, présidée par T. Slotte de Freeport, 39 participants, 41 entreprises, 120 slides) : CTT est membre des consortiums Bleu et Rouge, couvrant Co, CoCl2, Co(NO3)2, CoSO4, CoCO3, Co3O4, Co(OH)2 et CoS ; secrétariat de 12 personnes (50 % du temps à l'enregistrement/évaluation REACH) ; budget 2016 2 816 550 € ; Eramet et Umicore jugent trop onéreuses les études du prestataire EBRC ; hausse des études de classification harmonisée (CLH) à partir de 2017.
Compare la participation de CTT aux réunions du consortium cobalt de 2016 et 2020. | 2016 (Bruxelles, 10/11) : présentiel, 39 participants, 41 entreprises, CTT membre des consortiums Bleu et Rouge, budget 2016 ~2,82 M€, débat sur le coût des études EBRC. 2020 (Zoom, 12/11) : 35 participants, 23 entreprises, CTT cité comme membre du consortium Bleu (cobalt métal), 12e anniversaire, expirations Bleu 2022 et Rouge/Vert 2025, options de dissolution dans le Cobalt Institute ou de CoRC rationalisé, tarifs des données K-REACH. Les deux réunions sont présidées par T. Slotte (Freeport).
Quels défis environnementaux ont été évoqués en ouverture de la table ronde Bilan R&D 2015 et quel exemple de traitement sans réactif a été cité ? | PV CR/GE/PV/03/16 (table ronde du 04/01/2016, bilan des 30 ans du Centre) : face à la crise, revoir les procédés pour améliorer les performances et réduire le prix de revient ; défi environnemental : introduire des techniques physiques pour réduire ou éliminer les produits toxiques comme le cyanure de sodium ; exemple : le minerai aurifère du Gabon traité uniquement par gravimétrie, sans réactif, avec l'objectif d'étendre cette approche aux autres sites aurifères ; programme : bilans Recherche/Appui et Analyse 2015, enquête R&D de M. Elhallaoui (CPM ingénierie), ateliers « Vivre ensemble », « État des lieux », « Performances ».
Quels objectifs de récupération et de qualité ont été fixés lors de la table ronde sur le cuivre de juillet 2017 ? | PV CR/GE/PV/72/17 (20-21/07/2017, stratégie « Managem 2020 ») : cuivre oxydé (AGM, Bleida) : récupérations > 80 % et concentrés à 22 % Cu ; cuivre sulfuré (Bleida, Ouansimi, CMO) : récupérations > 97 % et concentrés à 24 % Cu ; thèmes : marché du cuivre (M. Elbaydi), flottation des oxydés (D. Bastin, Université de Liège), caractérisation des rejets et variabilité des chantiers (M. Naji), état des lieux des usines (M. Hdach), retours d'expérience AKKA et Bleida (M. Makhfi).
Quels facteurs expliquaient la hausse des cours du cuivre au premier semestre 2017 selon la table ronde cuivre ? | Hausse de +18,5 % par rapport à 2016 attribuée à l'« effet Trump » (plan d'infrastructures de 1 000 milliards $), à la reprise des importations, de la production industrielle et des investissements chinois, et aux conflits sociaux (43 jours de fermeture de la mine d'Escondida au Chili, ~1 Mt Cu ; Freeport-McMoRan).
Quels points REACH ont été discutés lors de la conférence call du consortium arsenic du 4 octobre 2017 ? | PV CR/GE/PV/89/17, participants Umicore, Boliden, CTT, Nordenhamer Zinkhütte, FCM, Aurubis : questionnaire en ligne du Risk Policy Analyst (RPA) à remplir par entité juridique (délai du 13/10, demande de prolongation), mention de l'appartenance au consortium As (secrétaire générale Karine Van de Velde), 24 substances arséniées listées ; seules trois substances enregistrées sous REACH : As2O3 (CAS 7631-89-2 cité), acide arsénique (7778-43-0) et arséniate de calcium (7778-44-1) ; mettre à jour la FDS de l'oxyde d'arsenic de CTT ; valeurs limites d'exposition (OEL) variables selon les pays.
Quels experts internationaux ont participé au comité scientifique de novembre 2017 et sur quels axes stratégiques ? | 2e édition, 20-21/11/2017 : Dr Khalil Amine (Argonne National Laboratory, batteries), Pr Hervé Arribart (ancien directeur scientifique de Saint-Gobain, chimie fine), Pr David Bastin (Université de Liège, flottation des minerais complexes) ; présentation des cinq axes : métaux précieux, cuivre, polymétalliques, cobalt, chaîne de valeur ; 2e journée présidée par M. Akalay en présence du PDG M. Toumi et du CODIR ; besoins exprimés : moyens de caractérisation minéralogique de pointe, développement aval, opportunités du cobalt et des batteries Li-ion.
Quels axes d'étude couvrait le rapport du 3e trimestre 2005 du projet de biolixiviation de la pyrrhotine ? | Rapport CR/AR/PY/RP/014/05 (30/09/2005) : biolixiviation en réacteur (batch et cascade) avec des bactéries adaptées à pH 1 (suivi du pH, du potentiel, de la densité bactérienne et du rendement de transformation du soufre en soufre élémentaire) ; lixiviation chimique de la pyrrhotite par le sulfate ferrique (effets du pH et du potentiel) ; biooxydation en tas (répartition du soufre entre phases du stérile de la digue CMG, effet des fertilisants).
Sur combien de zones de la digue pyrrhotite de Guemassa la séparation magnétique a-t-elle été étudiée en 2006, et quels autres volets comprenait le projet ? | Après la cartographie (X, Y, Z) de la digue au 1er trimestre 2006, la séparation magnétique pilote a été étendue aux 16 zones (ED1 à ED16) au 2e trimestre (rapport CR/AR/PY/RP/020/06, 13/07/2006) ; autres volets : biolixiviation en réacteur cascade du concentré magnétique, biooxydation en tas des concentrés magnétique et non magnétique, essais de grillage de la pyrrhotite en statique et en lit fluidisé (deux paliers, débit d'air, température).
Quels essais de biooxydation en tas ont été suivis au 1er trimestre 2006 dans le projet pyrrhotite ? | Rapport CR/AR/PY/RP/019/06 (20/04/2006) : suite à la séparation magnétique pilote du 4e trimestre 2005 (bon concentré magnétique), études de robustesse sur plusieurs zones (Nord-Ouest, ED8, ED4, ED5) ; suivi des 3e et 4e essais en tas (concentrés magnétique et non magnétique) avec l'évolution du soufre natif ; lancement des 5e et 6e essais en tas (profils de température et de pH) ; biolixiviation en réacteur cascade du concentré magnétique.
Retrace l'évolution du projet de valorisation de la pyrrhotite de Guemassa entre 2004 et 2006. | 2004 : biolixiviation en réacteur et en tas faisable (S°/ST > 70 %), partenariat OCP-Sonasid-Managem. 2005 : T1 réacteurs pH 1 (S°/ST 60 %), essais en tas ; T3 lixiviation chimique au sulfate ferrique, rôle des fertilisants ; synthèse annuelle (récupération du soufre et des oxydes de fer, bioréduction des sulfates). 2006 : T1 séparation magnétique sur plusieurs zones et essais en tas 3 à 6 ; T2 séparation magnétique sur 16 zones et essais de grillage (statique et lit fluidisé) ; en parallèle, le grillage au Cerphos donne un oxyde de fer < 300 ppm S (rapport d'activité de juin 2006).
Quel minéral porte le magnésium dans les concentrés de zinc de CMG selon l'étude de 2015 ? | Étude sur les expéditions de concentré zinc de 2014 (réclamation client : Mg pénalisant la qualité de la cathode de zinc) : Zn 43-48,5 %, S 32,2-34,5 %, MgO 1,2-2 % ; DRX : zinc sous forme de sphalérite ferrifère, magnésium porté par le talc, avec chalcopyrite et pyrrhotite ; après calcination, S ~9 % (calcination incomplète), Zn et Mg peu modifiés.
Quelle est l'origine de la teneur élevée en fer du concentré de zinc de CMG (avril-mai 2015) ? | Étude minéralogique 08-2015 : DRX semi-quantitative d'un concentré = sphalérite ferrifère (Zn0,721Fe0,279S) 81 %, pyrrhotite 18 %, galène 1 %, chalcopyrite 1 % ; pyrrhotite libre et fine (17-32 µm au MEB) et en mixité avec la sphalérite ; le fer provient donc de la pyrrhotite entraînée et du fer substitué dans la sphalérite.
Comment le concentré de zinc de CMG a-t-il posé des problèmes de qualité en 2015 (Mg et Fe) ? | Deux études de 2015 : en mars, réclamation client sur le Mg (MgO 1,2-2 %) porté par le talc ; en août, teneur élevée en fer due à la pyrrhotite (18 % du concentré, libre et fine ou mixte avec la sphalérite) et à la sphalérite ferrifère. Talc et pyrrhotite sont donc les deux gangues à déprimer pour améliorer la qualité.
Quels objectifs et quelle configuration de circuit ont été retenus pour le pilotage de la flottation du zinc de CMG début 2016 ? | Pilotage du 05/01 au 02/02/2016 sur la pulpe de l'usine (minerai de Draa Lasfar) : objectifs concentré > 47 % Zn, récupération > 85 %, simplification du circuit, optimisation de l'AXK, identification des flux à rebroyer ; circuit : ébauchage 9 min, épuisement 3 min, cinq relavages (temps de séjour global 12 min), pH 11,8-12,2, CuSO4 350 + 50 g/t, AXK 35 g/t ; alimentation : 76,35 % de sphalérite libre, 8,78 % de pyrrhotite libre, 14,66 % de mixtes ; second volet : effet de l'eau de la digue sur la flottation (minerai de Tighardine).
Quels tonnages de métaux valorisables ont été recensés dans la cartographie des sous-produits du site de Guemassa (2016) ? | Cartographie décidée lors de la réunion environnement de janvier 2016 (Branche Métaux de base et spécialité), échantillonnée par l'équipe du CR : cobalt 6,15 t, cuivre 181,5 t, magnésium 2 365 t, oxyde de fer 78 487,9 t ; exemples : concentré de cobalt à 13,75 % Co, précipité anodique, stériles d'hydroxydes ; objectifs : adapter le stockage au pouvoir polluant (lixiviation EN 12457) et étudier la valorisation.
Quels étaient les objectifs de l'étude minéralogique de diagnostic du circuit plomb de CMG (2016) ? | Caractériser le concentré plomb (CC Pb) et le rejet plomb (Rj Pb) : analyse chimique globale, sections polies, identification des phases et de leur mixité, réconciliation pour les phases minoritaires, pourcentages de phases libres et mixtes, afin de comprendre ce qui pénalise la qualité et le rendement du circuit plomb ; méthodes : DRX Panalytical X'PERT avec High Score Plus (méthode RIR), microscopie optique, MEB.
Quelle méthodologie a été appliquée pour la caractérisation du TV de Koudiat Aïcha en juillet 2016 ? | Rapport CR/AA/RP/087/16 : identifier les porteurs Cu-Pb-Zn, leur libération et leur mixité ; analyse modale par réconciliation chimie/DRX ; analyses ICP, AA, C/S ; sections polies (résine + noir de carbone) en microscopie OLYMPUS ; MEB PHILIPS XL 30 ESEM-EDX en BSE ; DRX Panalytical avec MAUD ; échantillon TV KA, demande 9597-16-01.
Quels échantillons de CMG ont été soumis aux essais de lessivage en 2016 et lequel est le plus riche en antimoine ? | Six échantillons prélevés par CMG : TV Hajjar, TV DS classique, TV Tighardine, TV Amensif, TV DS N et concentré de pyrrhotine ; protocole : ICP-AES (Hg par ICP-MS), DRX, lixiviation EN 12457 ; le TV Tighardine est le plus riche en Sb (443 ppm) ; le TV Amensif est le plus riche en As (0,89 %) et en Bi (304 ppm).
Quel est le marché visé et quel procédé a été piloté pour valoriser l'oxyde de fer à partir de la pyrrhotine de CMG (2016) ? | Rapport CR/AR/FE/RP/28/16 : marché mondial de l'oxyde de fer évalué à 1,78 Md$ en 2015, 2,30 Md$ attendus en 2021 (TCAC 4,3 %) ; usages : BTP (clinker, béton lourd, plastiques), pigments (tuiles, briques, verre, peintures, cosmétiques) ; procédé : séparation magnétique basse intensité de la pyrrhotine usine pour éliminer la silice, validée au laboratoire puis pilotée pour reproduire les performances et évaluer la qualité.
Quelles sont les réserves estimées de Koudiat Aïcha et quelle impureté pose problème pour son traitement ? | Rapport CR/AR/KA/RP/26/16 (1er pilotage, 10-2016) : ~1 Mt à 0,6 % Cu, 0,9 % Pb, 3,4 % Zn, 30 ppm Ag et 0,3 ppm Au ; minerai complexe à forte dissémination de la galène dans la pyrrhotine et la sphalérite ; impureté difficile à déprimer : la pyrrhotine hexagonale non magnétique ; un lot de 19,5 t reçu fin juin 2016 a alimenté le pilotage en continu après mise au point d'un protocole (réactifs, maille).
Synthétise les études menées sur le minerai polymétallique de Koudiat Aïcha entre 2016 et 2018. | Juillet 2016 : caractérisation minéralogique du TV (porteurs Cu-Pb-Zn, libération, réconciliation). Octobre 2016 : 1er pilotage de flottation sur 19,5 t (réserves ~1 Mt à 0,6 % Cu, 0,9 % Pb, 3,4 % Zn), problème de dissémination de la galène et de pyrrhotine hexagonale non magnétique. Janvier 2018 : caractérisation de deux TV (dont L3 : Fe 41,26 %, S 32,53 %, Zn 4,55 %, Cu 0,56 %), dominés par la pyrrhotite et la pyrite. Frein commun : finesse et mixité des sulfures.
Quelles phases ont été identifiées par DRX dans le rejet de la digue CMG (mai 2018) ? | Rapport CR/AA/RP/76/18 (échantillon digue CMG du 15/05/18 P2) : objectif identifier les porteurs de Pb et Zn ; DRX Panalytical X'PERT : clinochlore, talc, pyrrhotite (4C et 3T), quartz, pyrite ; méthodes complémentaires : ICP-AES/AAS, section polie au microscope OLYMPUS, cartographie X (EDS), réconciliation minéralogique, affinement Rietveld.
Quelle est la composition du stérile de Draa Sfar soumis au test de lessivage en 2018 ? | Rapport CR/AR/EN/RP/26/18, à la demande de Draa Sfar (prélèvement par l'équipe QSE de Mme Rmiki), suivi environnemental du site : composite de roches stériles remontées du fond ; Si 28,3 %, Fe 8,6 %, Al 8,8 %, Mg 1,9 %, K 2,3 %, Ca 1,1 %, S 1,7 %, C 1,2 %, Zn 0,3 %, As 551 ppm, Pb 978 ppm, Cu 521 ppm, F- 618 ppm ; lixiviation EN 12457.
Quelles sont les caractéristiques du minerai Pb-Zn de Mercuria évalué pour CMG en 2018 ? | Rapport CR/AR/MS/RP/53/18 (processus achat de minerai) : potentiel de 5 000 t + 1 000 à 2 000 t/mois ; échantillon de 10 kg à 32,23 % Zn, 7,28 % Pb et 249 g/t Ag ; porteurs : galène et cérusite (Pb), sphalérite et smithsonite (Zn), libres ou mixtes ; gangue quartz et dolomite.
Pourquoi la technologie de tri TOMRA a-t-elle été testée sur le minerai de Draa Sfar en 2019 et comment se sont déroulés les essais ? | Rapport CR/GE/RP/62/19, suite à la veille et benchmark CR/GE/RP/51/19 : TOMRA choisi pour son expérience minière ; testé d'abord sur Bouskour puis étendu à Draa Sfar pour faire face à la baisse de la teneur en zinc ; essais sur 20 kg (choix du capteur), puis 300 kg (tests de performance), puis essais industriels en vrac sur 2 200 kg les 24-25 juin 2019 au siège de TOMRA à Wedel (près de Hambourg) ; résultats positifs sur la baisse du rendement poids, préconcentration de la tranche -80/+20 mm, analyses Zn en attente.
Pourquoi TOMRA a-t-il été retenu pour le tri par capteur chez Managem, comment le déploiement a-t-il progressé (Bouskour puis Draa Sfar) et quelles extensions sont envisagées ? | Rapport CR/GE/RP/62/19 : suite à la veille et au benchmark CR/GE/RP/51/19, TOMRA est choisi comme leader avec une forte expérience minière (Australie : nickel, étain, or, cuivre ; Suède : polymétallique ; Finlande : argent). Le processus a d'abord été initié sur le minerai de Bouskour, puis étendu à Draa Sfar à la demande de la direction des opérations de CMG face à la baisse de la teneur en zinc. Essais : 20 kg (choix du capteur), 300 kg (tests de performance), puis 2 200 kg en vrac à l'échelle industrielle à Wedel (Allemagne) les 24-25 juin 2019. Extensions envisagées : gisements d'argent, cobalt, cuivre, fluorine, calamine et or, en priorisant les chantiers externes qui alimentent les sites de valorisation pour optimiser le cash cost.
Pourquoi le Centre a-t-il lancé en 2019 un pilotage de production d'un concentré de zinc à 50 % pour CMG ? | La qualité du concentré zinc de CMG avait été stabilisée à ~45 % Zn ; le marché des métaux de base devait imposer des exigences de qualité plus strictes ; au laboratoire, le broyage fin s'est révélé l'élément essentiel pour atteindre 50 % Zn, d'où un pilotage en continu (rapport de démarrage de décembre 2019).
Retrace l'évolution des objectifs de qualité du concentré de zinc de CMG entre 2015 et 2019. | 2015 : problèmes de Mg (talc) et de Fe (pyrrhotite, sphalérite ferrifère) dans le concentré (43-48,5 % Zn). 2016 : pilotage de la flottation du zinc (Draa Lasfar) visant > 47 % Zn et > 85 % de récupération, avec cinq relavages et CuSO4/AXK à pH ~12. 2019 : qualité stabilisée à ~45 % Zn, nouvel objectif de 50 % Zn par broyage fin, en anticipation d'exigences de marché plus strictes.
Quel effet de la finesse de broyage sur la qualité du concentré de zinc de CMG a été observé au laboratoire avant le pilotage de 2019 ? | Aux conditions de broyage de l'usine (alimentation du circuit zinc à 56 µm), le concentré après 4 relavages ne dépasse pas 25,29 % Zn ; les tranches plus fines améliorent la qualité jusqu'à 46,12 % Zn pour la tranche -20 µm ; la récupération du zinc baisse en parallèle, mais pourrait être redressée par un appoint de réactifs compte tenu de la surface spécifique plus élevée.
Quelle est la composition du TV de CMG (mine de Draa Lasfar) étudié pour la préconcentration par DMS en 2020 ? | Échantillon reçu le 29/10/2019 : 3,57 % Zn, 1,25 % Pb, 0,26 % Cu, 34,07 % Fe et 35,07 % SiO2 ; minéralogie par Zeiss (abondance des minéraux en fonction de la densité : pyrrhotite, sphalérite…) ; objectif : rejeter la gangue légère avant le traitement principal et préconcentrer Zn, Pb, Cu, Ag ; démarche : liqueurs denses pour choisir la densité de coupure, puis DMS pilote et étude de la variabilité de l'alimentation.
Compare les études DMS menées sur le TV de Draa Sfar en 2019 et 2020. | 2019 (rapport de démarrage) : TV DRAA SFAR à 3,07 % Zn, 0,90 % Pb, 0,21 % Cu, 23,01 % Fe, 19,89 % SiO2 ; DMS sur la tranche +1/-10 mm, porteurs majoritairement mixtes avec la pyrrhotine. 2020 : TV CMG (Draa Lasfar) reçu le 29/10/2019 à 3,57 % Zn, 1,25 % Pb, 0,26 % Cu, 34,07 % Fe, 35,07 % SiO2 ; liqueurs denses pour le choix de la densité de coupure, DMS pilote et étude de variabilité de l'alimentation. Les deux études visent à rejeter la gangue siliceuse avant la flottation.
Quel protocole a été appliqué au test de lessivage de l'échantillon de Koudiat Aïcha en 2021 et quelle est sa composition ? | Rapport CR/GE/PE/30/21 : échantillon de 20 kg « Koudiat Aicha Avril 2021 » envoyé par Mme Amina Rmiki (responsable environnement de Draa Sfar) ; concassage à < 4 mm, homogénéisation, ICP et analyseur C-S, lessivage à l'eau distillée selon NF EN 12457-1 pour le classer en déchet dangereux ou non ; composition : Fe2O3 53,89 %, S 32,91 %, Zn 11,54 %, SiO2 5,86 %, Pb 2,23 %, Al2O3 1,05 %, CaO 1,13 %, MgO 1,04 %.
Quelles étapes types de fermeture d'une mine souterraine sont décrites dans l'évaluation géochimique du fond de Hajjar (2022) ? | Rapport CR/AR/EN/RP/12/21 (5 échantillons du fond de Hajjar) : un plan de fermeture s'appuie sur le suivi du comportement des matériaux et des ouvrages (qualité des eaux, oxydation) ; étapes : 1) enlèvement des matières dangereuses (hydrocarbures, produits chimiques, explosifs) avant l'ennoyage ; 2) enlèvement des matériaux récupérables, décision économique ; 3) remblayage éventuel des vides par résidus, pâte ou pâte cimentée contre l'affaissement.
Quelles sont les caractéristiques et performances de flottation de l'échantillon de graphite SBSC 22 Bis (2024) ? | Rapport CR/AR/CG/RP/29/24 (T. Labbilta) : graphite en micro-paillettes à 18,7 % de carbone graphitique, gangue SiO2/CaO (grossulaire, wollastonite, augite, orthoclase) ; Zeiss : seulement 26 % du graphite a des grains à surface libre > 60 % (libération faible) ; ébauchage : récupération > 90 % mais faible sélectivité (au mieux 40 % C pour un rendement poids de 39,4 %, fort entraînement de gangue) ; granulométrie optimale 100-140 µm, kérosène efficace à faible dose et ajout progressif, Na2SiO3 efficace à partir de 1 000 g/t.
Comment ont évolué les études graphite du Centre de Recherche entre 2022 et 2024 ? | 2022 : étude d'orientation du projet « Graphite Frag el Maa » sur deux échantillons de Sidi Bouathmane (Nord et Sud), effet du silicate de sodium, contexte graphite pour batteries. 2024 : étude d'un échantillon de sondage SBSC 22 Bis (18,7 % C graphitique, faible libération, récupération > 90 % mais sélectivité faible), optimisation de la maille (100-140 µm), du collecteur (kérosène) et du dispersant (Na2SiO3 ≥ 1 000 g/t).
Quels résultats antérieurs de traitement du gisement polymétallique de Boumaâdine sont rappelés dans l'étude d'orientation de 2007 ? | Rapport CR/AR/BM/RP/010/07 : réserves de ~3 Mt (Zn, Pb, Ag, Au) ; essais au Maroc et à l'étranger (USA, URSS, Suède, Allemagne) concordants : récupération Pb 70 %, Zn 90 % ; Pb et Zn entraînent 50 % de l'Ag et 20 % de l'Au, le rejet pyriteux contenant 80 % de l'Au et 50 % de l'Ag ; usine de flottation de 200 t/h montée par la SODIM (convention avec le BRPM) ; étude Reminex en 1999-2000 reprise en janvier 2007 pour Cu-Pb-Zn, l'or étant traité dans un 2e temps ; galène argentifère.
Quels produits ont été obtenus lors des essais de pyrolyse des schistes bitumineux de Timahdit avec l'équipe Allouni (2010) ? | Rapport CR/AR/BS/RP/01/10 : par tonne de schiste, ~48 kg d'huile et ~87 m³ de gaz combustible (~58 kg) ; bilan thermique : ~25 % du gaz consommé pour porter le minerai à la température de pyrolyse, soit un excédent de ~44 kg/t ; essais sur le site de Guemassa ; procédé de pyrolyse non nouveau mais à évaluer économiquement (alimentation des fours industriels < 75 mm en général).
Quels volets couvre la revue sécurité et environnement du projet Lithium Cobalt Coating (2011) ? | Rapport CR/AR/CC/RP/31/11 (15/12/2011, A. Aboulaich) : 1) unité de production de LiCoO2 (propriétés des réactifs, aspects sécuritaires) ; 2) unité de coating de LiCoO2 par MF3 ; 3) unité des tests électrochimiques et sécuritaires (préparation des batteries, risques de manipulation, incompatibilités de réactifs, sécurité des tests) ; le coating nanométrique forme une barrière contre les réactions parasites avec l'électrolyte organique et stabilise la structure.
Qu'est-ce que l'oxyde de zinc actif et pourquoi le Centre a-t-il étudié sa synthèse en 2012 ? | Rapport CR/AR/ZA/RP/19/12 : ZnO à surface spécifique ≥ 30 m²/g (contre 5-8 m²/g pour le ZnO standard), produits du marché entre 30 et 100 m²/g, prix environ double ; prisé par l'industrie du caoutchouc car il réduit jusqu'à 50 % la consommation de ZnO standard (produit écologique pour le pneumatique) ; procédés industriels : voie humide Silox et procédé Bruggeman ; essais labo : précipitation continue (effets du précurseur et du pH), utilisation de déchets de poudre, ZnO nano-actif via NH4HCO3 et calcination (ATG-DSC, effets de température et durée).
Quel floculant a donné les meilleures performances pour la décantation du gâteau de carbonates de cobalt de l'usine ? | Étude demandée par M. Hennou (gâteau de précipitation sélective à 69,23 % d'humidité) : sans floculant, vitesse de décantation 0,09 m/h à une dilution de 12 (2,37 % de solide) ; floculants testés A100 (anionique), N300 et N200 (neutres), C577 (cationique) ; le N200 donne le meilleur compromis vitesse de décantation / consommation, devant l'A100 ; effets étudiés : dose, dilution, température de l'eau de repulpage.
Quelles sont les teneurs du minerai MTR de la région d'Agourai évalué pour l'usine de Samine (2017) ? | Rapport CR/AR/MS/RP/21/17 : potentiel annoncé de 1 500 t ; trois échantillons de 70 kg (MTR 1, 2, 3) ; en moyenne 3,38 % Pb avec 38 % d'oxydation, Ag 9 g/t et Au 0,9 g/t ; analyses AA/ICP et DRX.
Compare les minerais de plomb évalués pour Samine en 2017 (Ahouli, MTR Agourai et Terra-nova). | Ahouli (Midelt, ~1 500 t) : 2,6 % Pb, oxydation 24 %, Ag 13 g/t, Au 0,22 g/t, galène. MTR Agourai (~1 500 t) : 3,38 % Pb, oxydation 38 %, Ag 9 g/t, Au 0,9 g/t. Terra-nova TNM (~30 000 t) : TN M1 4,44 % Pb très oxydé (94,8 %, cérusite) et TN M2 16,06 % Pb (58,3 %, galène + cérusite, Ag 50 g/t). Plus le plomb est oxydé, plus la flottation est difficile ; Terra-nova offre le plus gros potentiel.
Quel est l'objet de l'invention décrite dans le rapport de synthèse du projet batteries lithium-ion (2017) ? | Rapport CR/AR/CL/RP/31/17 : compositions d'oxydes de lithium, cobalt, nickel et manganèse dopées, de formule Li1+u+v(CoaNiaMnb)1-u-vMvOz, l'agent dopant M étant choisi parmi les oxydes de lanthanides et élaboré sous forme nanométrique (MO2-w) ; et une cathode pour batteries Li-ion utilisant ces particules comme matériau actif ; art antérieur : LiCoO2 dominant, LiNiO2 à forte capacité mais difficile à synthétiser et instable thermiquement, LiMnO2 bon marché mais de faible capacité.
Retrace l'évolution des travaux du Centre de Recherche sur les matériaux cathodiques de batteries de 2011 à 2017. | 2011 : projet Lithium Cobalt Coating (enrobage nanométrique du LiCoO2 par MF3, tests électrochimiques et DSC, revue sécurité). 2012 : projet LiNiO2 (NiO nanométrique, dopage au cérium, voie sol-gel). 2015 : présentation des matériaux lithium du CR au congrès IRSEC. 2017 : participation à la conférence ABAA de Chicago (posters sur les cathodes à haute sécurité) et rapport de synthèse « batteries lithium-ion » décrivant une invention de cathodes NMC dopées aux oxydes de lanthanides nanométriques.
Quelles voies de valorisation ont été testées sur le 2e arrivage de la matière secondaire NYRSTAR (2017) et avec quels résultats ? | Rapport CR/AF/DM/RP/17/17 : séparation magnétique haute intensité pour éliminer le fer (échec : séparation seulement en poids, la majorité de la matière entraînée dans le magnétique) ; voie 1 = flottation des sulfures puis lixiviation des oxydés de zinc puis cyanuration de l'argent ; voie 2 = lixiviation puis flottation puis cyanuration ; récupérations très limitées par flottation, pas d'amélioration de qualité avec les relavages ; lixiviation au protocole calamine < 1 % de récupération du zinc ; cyanuration inefficace.
Décris le protocole de détection de la matière organique dans les hydroxydes de cobalt (Glencore, 2018). | Rapport CR/AR/FM/RP/13/18 : 4 kg d'hydroxyde repulpés dans 12 l d'eau déminéralisée dans un réacteur inox L316 de 30 l chauffé ; chauffage à 70 °C ; mesure du pH, du potentiel et de la température ; acide sulfurique jusqu'à pH 3 (~30 min) ; ajout de sulfite de sodium (Na2SO3 à 40 %) jusqu'à 250-300 mV en maintenant pH 3 ; filtration sans lavage du solide ni du filtre ; observation de la matière organique à la surface de la solution filtrée et sur le solide résiduel ; équipements étalonnés avant chaque essai.
Quels résultats de lixiviation ont été obtenus sur l'hydroxyde de cobalt ETOILE de Trafigura/Chemaf (2018) ? | Rapport CR/AR/SM/RP/33/18 : produit à 28,07 % Co, 3,97 % Mn, 0,55 % Zn, S 6,01 %, humidité 25,2 %, structure amorphe en DRX ; lixiviation H2SO4 2 h (pH final ~0,9-1, avec ou sans contrôle du potentiel à 500 mV) → lixiviat à 21,93 g/l Co, 1,54 g/l Mn ; mise en solution : Cu 97 %, Zn 98 %, Ni 98 %, Co 97 %, Fe 46 % ; perte en poids de 90,4 %.
Compare les hydroxydes de cobalt reçus en 2018 de Chemaf (ETOILE, USOKE) et de MRI Trading. | ETOILE (Trafigura/Chemaf) : 28,07 % Co, 3,97 % Mn, 0,55 % Zn, humidité 25,2 %, S 6,01 %. USOKE (Trafigura/Chemaf) : 22,49 % Co, 10,89 % Mn, 3,87 % Fe, 0,17 % Zn, humidité 8,67 %, S 4,93 %, Cl 125 ppm, F 88 ppm. MRI Trading AG : 22,66 % Co, 4,19 % Mn, 1,94 % Cu, 1 % Fe, 1,24 % Zn, perte au séchage 12,3 %, Al 3,24 %, Mg 6,67 %, sans fiche fournisseur. Tous sont amorphes en DRX ; ETOILE est le plus riche en cobalt, USOKE le plus chargé en manganèse.
La matière organique a-t-elle été détectée dans l'hydroxyde de cobalt ETOILE et quelle qualité de cathode a été obtenue ? | Rapport CR/AR/FM/RP/029/18 : selon le protocole CR/AR/FM/RP/13/18, aucune matière organique ni à la surface de la solution d'attaque ni sur le solide résiduel ; la solution de lixiviation, traitée selon le protocole de l'usine Hydro-cobalt (purification chimique, extraction liquide-liquide du cobalt, électrolyse en conditions standard), a donné une cathode de cobalt de qualité métallique normale.
Quels lots d'hydroxyde de cobalt KATANGA de Glencore contenaient de la matière organique (septembre 2018) ? | Rapport CR/AR/FM/RP/42/18 : quatre lots reçus le 03/09/2018 (KH/18/1108, 0978, 0920, 1037) traités selon CR/AR/FM/RP/13/18 : pas de matière organique sur KH/18/1108 et KH/18/0978 ; présence de matière organique à la surface de la solution d'attaque filtrée pour KH/18/0920 et KH/18/1037 ; la cathode issue du lot KH/18/1037 est légèrement noirâtre sur ses deux faces. (La conclusion du rapport évoque pourtant une non-présence : l'agent doit signaler cette incohérence.)
Quelles sont les caractéristiques du « Roasted sample from E-Cobalt » reçu de Traxys en 2018 ? | Rapport CR/AR/MS/RP/52/18 (échantillon reçu le 30/11/2018) : analyse fournisseur 15 % Fe, 13 % Cu, 15 % As, 0,6 % Ni, 12 % Co, 21 % SiO2 ; analyse AA du CR : 11,5 % Co, 13,2 % Cu, 13,1 % As, 8,6 g/t Au ; radioactivité 0,167 µSv/h ; granulométrie laser D10 10 µm, D50 47,5 µm, D90 116 µm, D100 200 µm ; tests de lixiviation à l'acide sulfurique et selon le protocole hydro.
Quelle est la composition de l'hydroxyde de cobalt TSOSHO (Singapour) reçu de Toyota en 2018 ? | Rapport CR/AR/MS/RP/37/18 (échantillon envoyé par M. Zakar le 12/07/2018) : 23,26 % Co, 13,47 % Mn, 1,96 % Fe, 0,17 % Zn ; perte au séchage 18,3 % ; Cl 219,4 ppm, F 90,05 ppm ; S 7,32 %, Mg 7,37 % ; structure amorphe en DRX ; une seule population granulométrique avec D(0,9) = 75 µm ; test d'aptitude à la lixiviation (essai type hydro).
Pourquoi la matière secondaire cobaltifère de Mechema (novembre 2018) présente-t-elle un risque pour l'usine de CTT ? | Selon le protocole CR/AR/FM/RP/13/18 : forte quantité de matière organique soluble dans la solution de lixiviation, qui précipite au refroidissement (surtout à pH bas) en un solide blanc identifié par DRX comme de l'acide benzoïque (C6H5CO2H) ; solution visqueuse ; en extraction liquide-liquide après purification, formation d'une 3e phase et séparation organique/aqueuse difficile → perturbation complète de la SX et perte de solvant si la matière était introduite à l'usine.
Quelles sont les caractéristiques du minerai « Olivier de Kermel » évalué pour l'usine de CMG en 2018 ? | Rapport CR/AR/MS/RP/17/18 (processus achat de minerai) : provenance région de Bouskour, potentiel 4 000 t/mois ; échantillon de 100 kg à 4,9 % Pb, 6,4 % Zn, 53 ppm Ag, 0,07 % Cu ; faible oxydation (5,1 % pour Pb, 2,2 % pour Zn) ; porteurs : galène et sphalérite (avec chalcopyrite) dans une gangue silicatée.
Quelle voie de traitement a été privilégiée pour le produit grillé E-Cobalt Traxys IDAHO (2019) et pourquoi ? | Étude d'orientation 01-2019 (échantillon grillé reçu le 20/12/2018) : 14,6 % Co, 12,6 % Cu, 18,8 % As, 13,6 % Fe, 0,6 % Ni, Au 5,4 g/t, Ag 15,5 g/t, SiO2 12,19 % ; ratio Co/Cu = 1,15 → séparation nécessaire pour valoriser Cu et Co ; parmi la précipitation chimique, la cémentation et l'extraction par solvant, la voie retenue est l'extraction liquide-liquide du cuivre suivie de la précipitation des arséniates de fer (meilleures performances techniques, sécurité, facilité industrielle) ; Au et Ag à suivre dans le stérile de lixiviation.
Compare les deux analyses de la matière E-Cobalt de Traxys réalisées en novembre 2018 et janvier 2019. | Nov. 2018 (CR/AR/MS/RP/52/18, « Roasted sample ») : AA du CR 11,5 % Co, 13,2 % Cu, 13,1 % As, 8,6 g/t Au (fournisseur : 12 % Co, 13 % Cu, 15 % As, 15 % Fe). Janv. 2019 (échantillon grillé IDAHO reçu le 20/12/2018) : 14,6 % Co, 12,6 % Cu, 18,8 % As, 13,6 % Fe, Au 5,4 g/t, Ag 15,5 g/t. Les deux lots sont riches en Cu et As ; l'étude de 2019 aboutit au choix SX du cuivre + précipitation des arséniates de fer.
Quelles informations sur JGI et l'usine Hydrometal d'Engis ont été recueillies lors de la visite de mai 2019 ? | Visite de A. Zakar, Y. Hmiddouch, H. Faqir (benchmark recyclage Co/Ni/Ge et approvisionnement en matières secondaires) : JGI (Jean Goldschmidt International) recycle et commercialise Co, Ni, In, Te, Mo, Re, Ge ; siège à Bruxelles (40 personnes, activités commerciales et financières) et usine Hydrometal à Engis (~100 km, 88 personnes, 70 000 t traitées en 2018) avec labos de caractérisation (FX, ICP), tests hydro et mesure de radioactivité ; réacteurs équipés de détecteurs d'hydrogène et d'arsine ; traitement en cours de poussières de zinc pour ramener Cl < 0,5 % et humidité < 15 % ; effluents traités puis rejetés dans la Meuse.
Quelles sont les caractéristiques du carbonate de cobalt reçu de JGI en 2019 ? | Rapport CR/AR/MS/RP/012/19 : radioactivité 0,149 µSv/h (conforme) ; 47,8 % Co, 0,8 % Zn, 0,4 % Mn, 0,03 % Fe ; humidité 33,8 % ; Na 1,9 %, Al 0,7 %, Mg 0,5 %, S 0,34 % ; Cl 177 ppm et F 96 ppm, sans problème pour les équipements de CTT ; attaque à l'acide sulfurique seul.
Quelle est la composition de la matière « Cobalt » de Concord Resources (Turquie) analysée en 2019 ? | Rapport CR/AR/MS/RP/026/19 : échantillon de 3,8 kg de poudre rose ; radioactivité 0,215 µSv/h (conforme) ; 42,3 % Co, 0,81 % Cu, 0,36 % Mn, Zn 0,048 % ; humidité 18,3 % ; SiO2 et Al2O3 ~0,5 % ; F 145 ppm, Cl < 10 ppm, NH4+ 18,4 ppm, C total 7,46 %, S 523 ppm ; programme : lavage à chaud et lixiviation à l'acide sulfurique.
Quels contrôles systématiques le Centre réalise-t-il sur les matières secondaires cobaltifères avant traitement à CTT ? | D'après les rapports 2018-2019 : mesure de la radioactivité (ex. 0,149 µSv/h pour JGI, 0,215 pour Concord, 0,167 pour Traxys) ; analyses AA et ICP ; dosage de Cl et F (compatibilité avec les équipements) ; DRX et MEB (souvent amorphes) ; humidité à 105 °C ; recherche de matière organique selon le protocole CR/AR/FM/RP/13/18 (lixiviation à 70 °C, pH 3, Na2SO3) ; tests d'aptitude à la lixiviation (essai type hydro) ; voire production d'une cathode de contrôle.
Quels résultats ont donné les tests de matière organique sur les 12 lots d'hydroxydes Glencore-KCC reçus en juin 2019 ? | Rapport CR/AR/MS/RP/13/19 (lots KH/19/… reçus le 26/06/2019, comparés à l'expédition 14 de 2018, ++++ à 25,2 % Co) : présence de matière organique dans tous les lots, d'intensité variable (++++ pour KH/019/0036, 0039, 0095, 0097 ; + pour 0064 et 0079) ; teneurs en Co de 24,64 à 31,06 % ; radioactivité 0,191-0,237 µSv/h ; phase organique flottante sur la solution de lixiviation, stérile d'aspect normal.
Retrace la problématique de la matière organique dans les hydroxydes de cobalt importés par CTT entre 2018 et 2024. | Mai 2018 : protocole de détection (CR/AR/FM/RP/13/18). Juillet-sept. 2018 : Chemaf ETOILE et USOKE sans matière organique ; Glencore KATANGA : 2 lots sur 4 contaminés. Nov. 2018 : Mechema fortement contaminé (acide benzoïque, troisième phase en SX). Juin 2019 : les 12 lots Glencore-KCC contaminés à des degrés divers. Février 2024 : le pilotage Glencore 2023 prévoit 3 lavages à l'eau chaude jusqu'à disparition de la matière immiscible flottante avant lixiviation, puis un mélange 80/20 avec la solution de Bou-Azzer.
Pourquoi le germanium est-il considéré comme un métal critique et quel contexte de marché est rappelé dans l'étude Big Hill (2020) ? | Rapport confidentiel CR/AR/MS/RP/07/20 (A. Aboulaich) : élément rare (~1,5 ppm dans l'écorce terrestre) et irremplaçable dans les fibres optiques, les caméras infrarouges (vision nocturne, militaire), les semi-conducteurs et comme catalyseur de polymérisation du PET ; enjeu accru au début de la COVID-19 (thermomètres et caméras IR) — Vital Materials prévoyait de doubler sa production de lentilles IR fin avril 2020 ; production mondiale 2019 ~120 t, dont ~85 t en Chine ; étude de la mise en solution du Co et du Ge de la matière secondaire Big Hill (effet de la dose d'acide).
Le rapport de synthèse « Batteries lithium-ion » de 2020 apporte-t-il une invention différente de celle du rapport de 2017 ? | Non : le rapport CR/AR/CL/RP/03/20 (K. Ouzaouit, H. Faqir, A. Kaddami) reprend mot pour mot l'objet du rapport CR/AR/CL/RP/31/17 — compositions Li1+u+v(CoaNiaMnb)1-u-vMvOz dopées aux oxydes de lanthanides nanométriques et cathode Li-ion associée — avec la même discussion de l'art antérieur (LiCoO2, LiNiO2, LiMnO2). L'agent doit signaler qu'il s'agit d'une même invention documentée deux fois.
Quel est l'objet de l'étude menée par l'IAV Hassan II pour CTT sur le cobalt et le cuivre en agriculture ? | Étude « Rôles du cobalt et du cuivre dans la croissance et le développement des cultures » (mars 2021, campagne 2018-19), dans le cadre d'une convention de recherche IAV Hassan II - CTT : évaluer l'intérêt de produits à base de Co et Cu sur le blé, la betterave à sucre et la féverole, avec des essais au Gharb et au Tadla ; coordination Pr Fatima Mosseddaq (nutrition minérale des plantes), avec le Pr Lhoussaine Moughli (analyses sol/eau/végétal).
Quels enjeux justifient le recyclage de la black mass selon le rapport de valorisation Co-Ni-Mn-Li de décembre 2021 ? | Rapport CR/AR/MS/RP/08/21 (17/12/2021) : accès à de nouvelles ressources et préservation des ressources primaires, impacts économique et environnemental, économie circulaire de la chaîne des batteries Li-ion, essor de la mobilité électrique, sécurité énergétique, réserves limitées des métaux cathodiques (Ni, Co, Mn, Li) ; annexes : planning de pilotage, bilan du procédé, revue sécurité et environnement.
Quelles technologies membranaires ont été démontrées lors de la mission chez TTBS (Belgique) en novembre 2023 ? | Projet de valorisation du lithium de la black mass par nanofiltration : jour 1 démonstrations d'ultrafiltration (UF), microfiltration (MF), nanofiltration (NF) et purification de la solution de lithium ; jour 2 osmose inverse (RO) pour concentrer la solution purifiée avant précipitation des carbonates de lithium ; visite des labos de caractérisation de l'Université catholique de Louvain (UCL) ; conférence call avec le partenaire fabricant d'unités industrielles ; objectifs : discuter des résultats, s'immerger dans la technologie, comprendre ses limites.
Quelles sont les six étapes du procédé de valorisation de la black mass piloté en 2023 ? | Rapport CR/AR/BM/RP/09/23 (black mass « OBMH/23 ») : 1) lixiviation, 2) purification (élimination de Fe, Cu, Al), 3) extraction liquide-liquide séparant Ni et Li de Co et Mn, 4) précipitation des hydroxydes de nickel, 5) cristallisation du sulfate de sodium, 6) carbonatation du carbonate de lithium ; objectifs : reproduire les performances du labo et préparer des échantillons pour les clients ; chef de projet M. Ouzaouit, responsable pilote M. Alaoui.
Compare le schéma black mass de la revue sécurité U-RECYCLE (2021) et celui du pilotage OBMH/23 (2023). | 2021 (U-RECYCLE) : lixiviation H2SO4 + H2O2 → purification (Fe, Al au Na2CO3) → SX Co/Mn (Ionquest) → précipitation Ni(OH)2 → précipitation Li2CO3. 2023 (OBMH/23) : lixiviation → purification Fe/Cu/Al → SX séparant Ni+Li de Co+Mn → précipitation des hydroxydes de nickel → cristallisation du sulfate de sodium (nouvelle étape de valorisation du sous-produit) → carbonatation du lithium. Le schéma 2023 ajoute explicitement la récupération du sulfate de sodium et l'élimination du cuivre.
Quels résultats ont été obtenus sur la black mass Battri BM#1003 reçue de Manatrade ? | Rapport CR/AR/BM/RP/44/24 (14/12/2024, échantillon reçu le 27/03/2024) : chimie NMC ; teneurs indiquées Ni 50,4 %, Mn 3,38 %, Co 3,47 %, Li 6,1 % ; impuretés faibles (Fe 0,01 %, Al 0,14 %) ; matière organique associée à l'éthylène carbonate (EC) à très faible concentration ; perte en poids 1,8 % (50-350 °C) + 0,9 % (350-600 °C), soit 2,7 % à 600 °C ; rendements de mise en solution de Co, Ni, Mn et Li ~99,9 % ; consommations 1,5 kg H2SO4 et 0,5 kg H2O2 par kg de BM.
La black masse Lico Materials (Inde) peut-elle être traitée à l'usine selon le procédé REMINEX ? | Oui selon le rapport CR/AR/BM/RP/10/24 (12/03/2024, arrivage du 17/01/2024, demande de Manatrade) : chimie NMC avec Co 22,94 %, Ni 3,57 %, Li 3,33 %, Mn 8,29 % ; pénalisants Cu 1,27 %, Al 2,07 %, Fe 0,28 %, F 2,29 %, Cl 0,14 % ; recherche de matière organique incluse ; conclusion : traitable à l'usine selon le procédé développé par REMINEX.
Quelles particularités présentent les échantillons de black mass Redux (Allemagne) analysés en mars 2024 ? | Rapport CR/AR/BM/RP/11/24 : trois échantillons Glencore NMC, PSP et HL ; métaux Ni-Co-Mn à l'état oxydé (prétraitement), lithium associé à l'aluminium sous forme d'oxyde → surconsommation de H2O2 attendue ; NMC Redux : Co 3,51 %, Ni 20,80 %, Li 3,14 %, Mn 2,26 %, avec Cu 7,72 % et Al 8,67 % ; PSP Redux : Co 3,51 %, Ni 17,35 %, Mn 3,54 % ; HL Redux : Co 20,19 %, Ni 3,82 %, Mn 2,31 % ; pénalisants Cu, Al, F, Sn.
Quels rendements globaux de récupération ont été obtenus sur la black masse Redwood et quels éléments inhabituels contient-elle ? | Rapport CR/AR/BM/RP/05/24 (03/04/2024) : NMC avec Co 8,57 %, Ni 17,38 %, Li 3,13 % (faible par rapport aux ~4 % habituels), Mn 5,59 % ; pénalisants Cu 4,28 %, Al 3,36 %, Sn 1,16 %, Fe 0,85 %, F 1,76 % ; éléments inhabituels Sn et Sb (0,09 %), sans problème au traitement ; décompositions à ~150, 275 et 450 °C, perte de 3,96 % entre 450 et 600 °C ; éthylène carbonate détecté ; rendements globaux (lixiviation + purification Fe/Al/Cu) : Mn 92 %, Co 86 %, Li 84 %, Ni 75 %.
Compare les black masses Battri, Lico, Redux et Redwood caractérisées en 2024. | Battri BM#1003 : NMC très riche en Ni (50,4 % indiqué), Li 6,1 %, impuretés très faibles, rendements ~99,9 %. Lico (Inde) : riche en Co (22,94 %), Li 3,33 %, Al 2,07 %, F 2,29 %, jugée traitable à l'usine. Redux (Allemagne) : 3 échantillons prétraités (métaux oxydés), NMC/PSP riches en Ni (17-21 %), HL riche en Co (20,19 %), fortes teneurs en Cu (7,72 %) et Al (8,67 %) pour NMC, surconsommation de H2O2. Redwood : Ni 17,38 %, Co 8,57 %, Li faible (3,13 %), Sn 1,16 % ; rendements Mn 92 %, Co 86 %, Li 84 %, Ni 75 %. L'éthylène carbonate est détecté sur Battri et Redwood.
Quel est l'objet de l'évaluation géochimique des arséniates de fer réalisée en 2024 pour le projet sulfate de cobalt ? | Rapport CR/AF/FM/RP/08/24 : étude environnementale du projet sulfate de cobalt ; échantillon de stérile d'arséniates de fer issu de la co-précipitation Fe-As lors de la purification des solutions de cobalt, prélevé par la production fin avril 2024 ; programme : caractérisation physicochimique (ICP-AES) et minéralogique (DRX) initiale, essais statiques (NAG test), tests de lessivage AFNOR EN 12457 avec l'eau déminéralisée, pour statuer sur sa nature et son effet environnemental.
Décris le procédé piloté en 2024 pour produire la cathode de cobalt à partir du mélange d'hydroxydes Glencore et de TV grillé de Bou-Azzer. | Rapport CR/AF/FM/RP/01/24 : ratio cobalt métal 80 % Glencore / 20 % Bou-Azzer ; 1) lavage du TV Glencore à l'eau chaude en 3 étages jusqu'à disparition de la matière immiscible flottante, lixiviation H2SO4 à pH 3, mélange avec la solution d'attaque du TV grillé de Bou-Azzer avant la précipitation des arséniates ; 2) purification : ajustement Fe/As à 1-1,2 par FeSO4, précipitation à pH 4,5 au CaCO3 (élimination de l'As et réduction de Fe, Cu, Ni, Al), puis à pH 6,2 au Na2CO3 (Fe, Cu, Zn, Al) ; 3) SX-Mn au P204 (24 %) pour extraire Zn, Mn, Ca, puis SX-Co et électrolyse.
Quels arguments en faveur du recyclage des batteries Li-ion sont avancés dans le rapport sur la black mass « type INTERCO » (2024) ? | Rapport CR/AR/BM/RP/13/24 : enjeu stratégique de la transition énergétique et du développement durable ; les batteries en fin de vie contiennent Li, Co, Mn, Ni dont l'extraction minière a un impact environnemental important ; la black mass, sous-produit riche en ces métaux, représente une opportunité économique et environnementale : réduire la dépendance aux ressources naturelles, diminuer l'empreinte écologique, baisser le coût de production des nouvelles batteries et soutenir l'industrie du recyclage.
Quel procédé de traitement de la black mass « type INTERCO » a été développé pour l'usine GGM et en quoi diffère-t-il du cas U-RECYCLE ? | Rapport CR/AR/BM/RP/13/24 : une black mass issue de batteries bien triées et peu dégradées comme celle d'U-RECYCLE (type cathode positive) est riche en métaux et simple à traiter (rapport CR/AR/MS/RP/08/21) ; à l'inverse, une black mass chargée en impuretés (Al, Cu, Cd, Fe) comme INTERCO exige des étapes spécifiques ; le procédé REMINEX pour GGM valorise séparément le cobalt (cathode), le nickel (hydroxyde) et le lithium (carbonate) avec des produits conformes.
Comment les lots de Boumaâdine reçus en 2007 se comparent-ils à celui étudié en 1999 ? | Rapport CR/AR/BM/RP/011/07 (18/10/2007, R. Chahid) : étude de flottation des métaux de base lancée en janvier 2007 à la demande de la direction de développement, l'or étant traité dans un 2e temps ; les lots de 2007 (deux réceptions) sont moins riches en métaux de base et en argent que celui de 1999 ; démarche : caractérisation, phase d'orientation puis de développement sur la 1re réception, développement sur la 2e réception.
Le rapport intitulé « Rapport de démarrage du pilotage du projet lithium cobalt oxyde et dérivés » (2012) traite-t-il bien du pilotage LiCoO2 ? | Non : son contenu (référence CR/AF/OC/RP/05/10) est l'étude de floculation du gâteau de précipitation sélective des carbonates de cobalt (floculants A100, N300, N200, C577 ; N200 le plus performant), identique au rapport « Etude de la floculation du gâteau obtenu suite à la précipitation sélective des carbonates de cobalt CoCO3 » de janvier 2010. L'agent doit se fier au contenu et signaler l'incohérence entre titre de fichier et contenu.
Quelles sont les étapes du procédé de synthèse de LiNiO2 piloté en 2011 ? | Rapport CR/AR/NL/RP/10/11 (projet « ONLH ») : 1) précipitation des carbonates ou hydroxydes de nickel à partir de la solution de sulfate de nickel par Na2CO3 ou NaOH (ajout direct, température ambiante, pH et débits contrôlés) ; 2) calcination à 800 °C pendant 4 h pour obtenir NiO ; 3) mélange solide-solide de NiO avec des carbonates ou hydroxydes de lithium en présence d'une solution aqueuse d'homogénéisation pour synthétiser LiNiO2 ; objectifs : reproductibilité des performances labo et conformité aux spécifications.
Quels collecteurs ont été comparés pour la flottation de l'or du rejet CIL et avec quels résultats de laboratoire ? | Rapport CR/AF/FM/RP/14/12 (pilotage chez l'ONHYM, 2012) : rejet CIL non rebroyé, d80 = 180 µm ; avec le SENKOL 8 : rejet à 1,17 ppm Au → récupération 73 % et concentré au 2e relavage à 89 ppm Au ; avec A3418 à l'ébauchage + AXK à l'épuisement : rejet à 1,18 ppm → 51 % et 73 ppm Au ; le pilotage a porté sur ces deux scénarios, avec effets du broyage et du silicate de sodium, puis cyanuration du rejet et du concentré pilote.
Où et quand a été piloté le procédé de flottation du plomb des chantiers calamine en 2012, et sur quels chantiers ? | Rapport CR/AF/DM/RP/18/12 : pilotage chez l'ONHYM (Rabat) du 28/05 au 07/06/2012 pour reproduire les performances du laboratoire ; chantiers Tadaghaste et Ighfker et leurs mélanges ; essais complémentaires : relavage des mousses sulfures de Tadaghaste, épuisement du rejet pilote, substitution du NaHS par Na2S ; caractérisations (granulochimie, DRX, MEB, décantation, filtrabilité).
Quelles applications et méthodes de synthèse de l'oxyde de zinc nanométrique sont décrites dans le rapport bibliographique de 2012 ? | Rapport de H. Azzouzi (vérifié par H. Faqir) : applications en cosmétique, cellules photovoltaïques (dont CIGS) et industrie du caoutchouc ; synthèse par voie sol-gel et par précipitation (effet du mode d'ajout et des additifs sur la taille des particules) ; caractérisation du ZnO nanométrique ; définitions du terme « nano » (normes DIN, ISO) et du watt-crête.
Quelles conditions optimales de lixiviation des cathodes de cobalt par HCl ont été déterminées au pilote en 2013 ? | Rapport CR/AF/AG/RP/01/13 (projet Poudre de Cobalt) : colonne en PP de 31 cm × 177 cm (134 l, volume utile 89 l) chargée de 371 kg de cathodes (densité apparente 4,16), niveau maintenu constant ; protocole 1 : HCl 200 g/l à 4,2 l/h et H2O2 50 % à 1,3 l/h, simultanément, à température ambiante → température stabilisée à ~90 °C dans la colonne, épuisement quasi total de l'acide et pH de sortie > 1 ; objectif : dimensionner une unité industrielle.
Quels thèmes et quelles collaborations potentielles ressortent de la participation au 17e congrès IMLB (2014) ? | Rapport CR/GE/RP/22/14 : congrès à Côme (Italie) du 10 au 14/06/2014, présidé par le Dr Bruno Scrosati ; thèmes : nouvelles cathodes Li-ion, LiNi1-x-yCoxMnyO2 (NMC), systèmes hybrides NMC-LMO et NMC-LFP, batteries sodium-ion, lithium-air, anodes, électrolytes ; collaborations envisagées avec le centre « Catapult » (WMG, Coventry) et l'institut japonais « Toray SETELA » ; annexe : procédure RedCat de préparation des « pouch cells ».
Quel procédé de traitement des cartes électroniques a été piloté dans le projet ORBH (2015) ? | Rapport CR/AR/RB/RP/06/15 : démantèlement si nécessaire, déchiquetage à d100 < 1 cm, calcination (four Elino ou four rotatif) pour éliminer le plastique et rendre le produit friable, mélange avec 5 % de coke et 10 % de chaux, fusion au four à arc pour obtenir un alliage Cu-Au-Ag en lingots.
Retrace l'évolution du projet de recyclage des DEEE du Centre de Recherche de 2006 à 2016. | 2006 : décision attendue sur l'entrée en production des déchets électroniques et pots catalytiques (rapport d'activité de juin 2006) et lancement du projet. 2007 : pilotage hydrométallurgique des cartes électroniques demandé (avril 2007). 2010-2015 : pilote avec l'association Al Jisr (538 t de DEEE démantelés reçus par CTT). 2015 : pilotage ORBH (déchiquetage, calcination, mélange coke/chaux, fusion au four à arc en alliage Cu-Au-Ag). 2016 : étude de rentabilité (investissement 4 MDH pour 10 000 t/an d'équipements, objectif Cu 34 t, Au 34 kg, Ag 136 kg, Pd 8 kg).
Comment le lot de calamine calcinée de Benitadjite a-t-il été échantillonné en octobre 2015 ? | Mission du 25 au 28/10/2015 sur un lot de 500 t réparti sur une plateforme de ~400 m², divisée en 4 lots ; pour chaque lot : 9 puits distants d'environ 2 m, regroupement et concassage, division au diviseur à riffles jusqu'à 4 échantillons de 10 kg ; au labo : concassage à -5 puis -2 mm, division à 1 kg, séchage et humidité, division à 250 g, broyage à 75 µm ; analyses en duplicata (Au < 0,05 ppm, CaO 1,95-2,51 %).
Le rapport de synthèse du projet digue calamine figure-t-il dans plusieurs sous-dossiers de la GED ? | Oui : le même rapport (valorisation de la digue calamine pour la fabrication des bétons, lot pilote de 20 t, 1,86 % Pb, 3,08 % Zn, oxydation du Pb 72,6 %, stérile valorisé comme charge pour briques) existe dans Documents Activité/CMG (« Rapport de synthèse de la valorisation de la digue calamine (pilotage du plomb)- 12-2015- ») et dans Documents Activité/CTT Hydro (« Rapport de Synthèse projet digue calamine -12-2015- »). L'agent doit les reconnaître comme doublons.
Quel démonstrateur a été réalisé dans le projet batteries lithium-ion en 2016 et quel gain de poids a été obtenu ? | Rapport CR/AR/CL/RP/32/16 : sur recommandation de la direction, remplacement des batteries plomb-acide d'un vélo électrique par des batteries Li-ion à base de LiCoO2 synthétisé au CR, pour démontrer l'aptitude des matériaux aux applications mobiles ; pack plomb-acide 4 × 4 267 g = 17 068 g contre pack Li-ion équivalent 13 × 268,28 g = 3 487 g, soit 4,89 fois plus léger pour la même puissance et le même voltage, avec une durée de vie plus longue.
Quelles décisions ont été prises sur les matières secondaires et minerais externes lors de la réunion avec la DG Branche cobalt et métaux de base du 16 octobre 2017 ? | PV CR/AF/MS/PV/20/17 : MTR d'Agourai (1 500 t, 3,38 % Pb) suspendu en attendant une offre commerciale ; Terra-nova (30 000 t, 10,25 % Pb en moyenne) arrêté en attendant une offre commerciale ; MC1 de Mineral Cargo sans intérêt économique (~180 t) ; digue d'Oulad Zidouh difficile en flottation → orientation table à secousses ; concentré Cu-As de Trafigura à caractériser (dépression de l'arsénopyrite, calcination + lixiviation H2SO4 ou HNO3) ; Cu « Ech. AB » du stock Ounacer arrêté (teneur faible) ; décision sur l'« Ech. O » de Morocco Mining après caractérisation ; substitution de la soude par NH4OH dans la synthèse des sulfates basiques jugée concluante.
Quel catalyseur a été testé dans le projet « Catalyseurs à base de cobalt » (2017) et sur quelle réaction ? | Rapport CR/AR/RP/CR/32/17 : nanoparticules de cobalt supportées sur silice (Co/SiO2), préparées par imprégnation du support dans une solution de nitrate de cobalt ; conversion du gaz de synthèse (H2, CO) en hydrocarbures légers (Fischer-Tropsch), en particulier le méthane ; étude de l'effet de la température à débits et rapport H2/CO fixés ; montage : alimentation en gaz (CO, H2, N2, He vecteur), réacteur jusqu'à ~400-450 °C et 5 bar (test d'étanchéité), analyse par micro-GC.
Quels produits à valeur ajoutée à base de cobalt et de zinc le Centre de Recherche a-t-il développés entre 2010 et 2017 ? | Cobalt : LiCoO2 enrobé (coating, 2011), LiNiO2 (2011-2012), poudre de cobalt par lixiviation HCl des cathodes (2013), batteries Li-ion pour vélo électrique (2016), cathodes NMC dopées (2017), catalyseurs Co/SiO2 Fischer-Tropsch (2017). Zinc : ZnO actif (≥ 30 m²/g, 2012), ZnO nanométrique (bibliographie 2012), oxyde de zinc conforme QML (refus 45 µm < 0,1 %, 2018).
Quels étaient les objectifs de la mission d'appui à l'usine de Bakoudou d'avril 2012 ? | Rapport CR/AF/IN/RP/12/12 (H. Hdach), mission du 05 au 30/04/2012 à la demande de la Branche métaux précieux : diagnostic de l'unité de concentration gravimétrique de l'or pour ajuster les paramètres de marche ; étude de la floculation et de la décantation du rejet du Falcon C2000 (évacué vers la digue) pour augmenter le recyclage de l'eau ; flux échantillonnés sur deux marches : sortie broyeur, refus du crible 2 mm, alimentation et rejet du Falcon SB 2500, OF/UF des cyclones, rejet et concentré du C2000, concentrés, rejets et mixtes des tables 1 et 2.
Quelles voies de valorisation ont été étudiées pour les digues provisoire et définitive de Bakoudou (2016) ? | Étude d'orientation sur deux échantillons envoyés par la production : digue provisoire (rejets gravimétriques de 2012, ~250 000 t à 1 ppm Au) et digue définitive (depuis 2013, ~1,35 Mt, stérile ~0,7 ppm) ; échantillonnage en 3 points par digue ; programme : caractérisation chimique (ICP, AA, granulochimie) et minéralogique (DRX, MEB), concentration Falcon, flottation sans et avec activation au CuSO4, performances et cinétique de cyanuration.
L'or de l'échantillon de Bakoudou étudié en 2017 est-il réfractaire ? | Rapport CR/AA/RP/084/17 : DRX semi-quantitative : quartz 41 %, hématite 29 %, pyrite 20 %, magnétite 10 % ; au microscope optique, l'or apparaît sous forme de grains libres au sein d'une paragenèse à pyrite et oxydes de fer, ce qui ne traduit pas un caractère réfractaire ; un diagnostic leaching de l'or complète l'étude.
Quelles séries géologiques du projet Eteke (Gabon) ont été soumises aux essais cinétiques de prédiction du DMA en 2020 ? | Rapport CR/AR/EN/RP/12/20 : séries Dango (ex. Dango 12), Dando Mobi et Ovala, caractérisées minéralogiquement d'après le rapport de M. Hibti (2017) ; essais cinétiques avec suivi du pH, de la conductivité, du soufre total, du Mg et du Ca, et extrapolation des courbes d'épuisement du soufre et des espèces neutralisantes (plusieurs échantillons Ovala).
Comment ont été préparés les composites de cyanuration des sondages RC de Koulékoun (Tri-K) en 2016 ? | 684 échantillons reçus (1-3 mm) : séchage à 105 °C, concassage à 2 mm, prise de 200 g au diviseur à riffles, broyage à 75 µm, analyse de l'or ; 188 échantillons minéralisés regroupés par la géologie en 24 composites pondérés (KLK C19 à C42) classés oxydé, transition ou sulfuré, KLK C39 regroupant tous les oxydés et KLK C42 étant global ; étude de cyanurabilité.
Quels composites des zones sulfurées de Tri-K ont été étudiés en 2018 et quelles techniques ont été évaluées ? | Rapport de synthèse 07-2018 : composites IQP et Tuff (zone Koulékoun KLK) et KDR (Kodiaran) ; pour chacun : caractérisation chimique et minéralogique, cyanuration, flottation (screening test, essai bilan, effet de la maille ; pour KDR aussi cinétique et profil du concentré relavé), concentration gravimétrique par Falcon ; pour KDR, flottation du rejet de cyanuration.
Quels rendements de cyanuration présentaient les zones sulfurées de Tri-K et le caractère réfractaire a-t-il été confirmé ? | Rapport de synthèse 07-2018 : d'après la variabilité, rendements de cyanuration limités : 87 % pour Koulékoun IQP, 76,5 % pour Koulékoun Tuff et 49,2 % pour Koudiéran sulfuré (KDR) ; la comparaison cyanuration directe / CIL (preg-robbing) montre que l'or des composites IQP et Tuff n'est majoritairement pas réfractaire (> 90 %), tandis que KDR donne 73 % ; pour KDR, combinaison cyanuration + flottation étudiée.
Quels sont les deux volets de l'étude de valorisation du minerai d'Oumjrane lancée en 2010 et où le pilotage a-t-il été réalisé ? | Rapport CR/AR/CJ/RP/08/11 (02/05/2011, H. Hadou, R. Chahid) : 1) cartographie du gisement (caractérisation et essais d'orientation par sondage, comme pour Bouskour), pour gérer rationnellement les ressources ; 2) mise au point d'un schéma de traitement des sulfures de cuivre ; le schéma retenu a été piloté aux installations de l'ONHYM.
Quels objectifs et quel enjeu ont été fixés pour l'amélioration de la flottation du cuivre à la CMO en avril 2016 ? | Rapport CR/AF/CO/RP/25/16 (mission du 11 au 15/04/2016) : comprendre le calcul du bilan mensuel, évaluer la performance sur les données de mars, identifier les problèmes et bâtir un plan d'action pour atteindre ≥ 97 % de rendement avec des concentrés ≥ 25 % Cu ; enjeu : +133 t de métal par an ; chantiers traités par campagnes : Bouskour (6 000-6 500 t/mois, 43-45 t/h), Bounhas (16 000 t/mois, 45-47 t/h), Rich Merzoug (6 000-8 000 t/mois, 40 t/h).
Quelles actions ont été retenues à la CMO en 2016 pour limiter la nuisance des imbroyés ? | Taux d'imbroyés de 2,5 à 4 % (9 à 14 t par poste) selon le minerai et la cadence ; actions par priorité : 1) réduire le taux d'imbroyés par un appoint systématique de boulets de 100 mm (les appoints quotidiens étaient de 330 kg de boulets de 100 mm et 670 kg de 80 mm) ; 2) recycler les imbroyés de façon systématique et continue (traiter au poste i les imbroyés du poste i-1) au lieu de les stocker pour un traitement ultérieur.
Quelles étapes composent le procédé de valorisation du cobalt de Pumpi par voie hydroxyde piloté en 2010 ? | Rapport CR/AR/MC/RP/25/10 (27/09/2010, A. Ajdahim) : lixiviation acide (conditions, performances de mise en solution, consommation de réactifs) ; élimination du fer ; précipitation puis remise en solution du cobalt précipité ; précipitation du cuivre ; caractérisation chimique et MEB du minerai ; références : fiches toxicologiques INRS et fiches signalétiques Brenntag Canada.
Quelle technique de préconcentration a été étudiée pour le minerai cobaltifère de Pumpi en 2010 et sur quel échantillon ? | Rapport CR/AR/MC/RP/24/10 (24/09/2010, A. Lamouaddar) : à la demande de la DG, préconcentration minéralurgique du cobalt et du cuivre ; échantillon représentatif du minerai de surface (lot de 90 t) ; techniques testées dont liqueurs denses et séparation magnétique haute intensité en voie humide (ébauchage, épuisement, trois relavages) ; annexes : filtrabilité, décantation, photos de la séparatrice ; revue sécurité et environnement.
Retrace les différentes voies de traitement étudiées pour le projet Pumpi entre 2010 et 2017. | 2010 : séparation magnétique haute intensité (lot de 90 t) et voie hydroxyde pour le cobalt (lixiviation, élimination du fer, précipitation du Co et du Cu). 2014 : étude hydrométallurgique (Cu et Co lixiviables à 98 % et 92 %, consommation d'acide variable) et mission chez MINTEK. 2016 : voie physique DMS + spirale (concentré > 20 % Cu mais 55 % de récupération) puis orientation vers la flottation sur 25 composites (Pumpi Nord, Kamassani Est). 2017 : hydroxamates AM810 (88,3 % Cu / 73,4 % Co à 300 g/t) et Eagles (moins performant).
Quelles impuretés dépassaient les spécifications du concentré de fluorine de Samine en 2014 et comment le circuit les élimine-t-il ? | Rapport CR/AF/SM/RP/09/14 (mission du 22 au 26/09/2014) : Pb, As et P2O5 hors spécifications ; la mission s'est concentrée sur Pb et As (le P2O5 se maîtrise par la baisse des densités aux relavages) ; les impuretés métalliques sont surtout flottées en tête de circuit (flottation des sulfures) avant la flottation de CaF2, les autres étant déprimées dans le circuit fluorine et évacuées au stérile ; amélioration attendue en maximisant l'épuisement des sulfures en amont et la dépression des impuretés dans le circuit fluorine.
Compare les missions d'appui à Samine sur la qualité du concentré de fluorine en 2012 et 2014. | 2012 (CR/AF/SM/RP/17/12) : impureté visée P2O5 (< 200 ppm pour certains clients) → 6e relavage, fiches de suivi par poste, plages de dosage des réactifs. 2014 (CR/AF/SM/RP/09/14) : dérive de Pb, As et P2O5 → focus sur Pb et As via l'épuisement des sulfures en tête et la dépression des impuretés dans le circuit CaF2, le P2O5 étant réglé par la baisse des densités aux relavages.
Quel nouveau débouché pour la fluorine de Samine a été discuté lors de la réunion de programmation du 17 mars 2017 ? | Production d'un concentré de fluorine pour la cimenterie à partir de la digue à faibles teneurs (rendement 75 %, qualité > 25 % CaF2) ; ce marché étant moins exigeant en impuretés, il a été demandé de réduire les étapes du procédé, d'optimiser les réactifs (NaHS, Na2SiO3, durée de flottation), d'associer le CR aux échanges avec le cimentier et d'adapter la qualité ; également présentés : ressources Pb-Ag de Samine ; problème signalé : faible récupération des fines < 40 µm liée au broyage du mélange de deux minerais.
Quels constats a fait l'audit du processus d'échantillonnage de Samine de janvier 2017 ? | Mission des 19-20/01/2017 (fiabilisation des bilans, groupe de travail ingénierie procédé) : nette amélioration depuis le dernier audit ; échantillonneurs automatiques fonctionnant normalement à une fréquence de 40 min (alimentation crible, OF cyclone, stérile flottation, concentré final), seaux protégés ; recommandations : passer à 30 voire 20 min et installer des filtres presse cylindriques près de chaque flux ; test de l'analyse de l'argent et de l'antimoine par XRF pour l'exploration.
Quels échantillons et quels axes d'essais l'étude d'orientation étain-zinc de Samine (2017) a-t-elle couverts ? | Rapport CR/AR/SM/RP/04/17 : deux échantillons de la lentille de pyrrhotine du secteur d'Aïn El Hammam (au SE de la colline J du gisement centre, à ~400 m au NNE du gisement de Moufrès) : un de surface et un de sondage ; essais : séparation densimétrique et flottation, effet de la granulométrie, déprimants du fer, séparation magnétique basse intensité, flottation des sulfures de fer en amont du circuit zinc, collecteurs de la cassitérite ; objectif : schéma de traitement et performances Sn/Zn.
Quelles conditions Falcon ont été retenues pour la concentration gravimétrique de la fluorine de la digue de Samine (2020) et en quoi sont-elles comparables à Tizola ? | Rapport de démarrage 02-2020 (responsable Mme Chahid) : mise en pulpe en réacteur, Falcon sur 6 kg de solide, pression d'eau 0,75 bar, fréquence 20 Hz, un seul passage, filtration sous vide des rejets ; aucune nuisance environnementale identifiée. Ces paramètres sont identiques à ceux de l'essai Falcon sur l'or de Tizola (Bou-Azzer, 2019), le CR appliquant la même procédure d'essai.
Pourquoi des essais cinétiques ont-ils été lancés sur les mises à terril de Samine en 2023 ? | Rapport CR/AF/SA/RP/10/23, suite à la phase statique (CR/AF/SA/RP/03/23) : toutes les mises à terril ont un pH final NAG ≥ 4,5, mais le bilan ABA donne un PNN entre -20 et +20 kg CaCO3/t (zone d'incertitude) pour Tlatezma N805, Tlatezma N750 et Moufrass FEH, classés douteux ; trois essais cinétiques en colonne pour statuer sur le potentiel de génération d'acide, l'évolution de la qualité des eaux de drainage et simuler une oxydation représentative (taux de réaction, temps de latence, chimie des effluents).
Quelles économies d'eau étaient attendues d'une flottation de l'argent à forte concentration en solide à SMI (2011) ? | Mission d'appui d'octobre 2011 (H. Hdach) face au manque d'eau : la flottation traitait ~57 t/h à 33-35 % de solide (alimentation 400-500 ppm Ag, rejets 25-40 ppm) ; à 40 % de solide : économie de 24 m³/h d'eau et +16 t/h de produit sec ; à 45 % : 38 m³/h, soit 38 × 24 × 30 × 0,91 ≈ 24 898 m³/mois, permettant de traiter ~16 598 t/mois de minerai en plus (0,91 = disponibilité, 1,5 m³ d'eau par tonne).
Quel était l'objectif du pilotage DMS de l'argent de SMI en 2016 ? | Rapport de démarrage 09-2016 : déterminer l'aptitude à la concentration de l'argent du TV de SMI (alimentation de l'usine gravimétrique) et du produit « mise à terril » par DMS, et la possibilité d'éliminer les éléments pénalisants dans le concentré DMS ; gangue du TV : quartz, clinochlore, albite, muscovite, dolomite ; chef de projet M. Gouzzali, équipe DMS du pilote.
Quels paramètres ont été étudiés pour résoudre la mauvaise décantation dans les épaississeurs de cyanuration de SMI (décembre 2016) ? | Mission du 14 au 21/12/2016 : la mauvaise décantation, surtout dans les épaississeurs de la 2e étape (lavage à contre-courant), limitait la cadence et la qualité du cément ; screening du floculant de l'usine (Rheomax 1050) contre A100 et N300 à 12,5 puis 37,5 g/t, à 10 °C (ambiante) et 25 °C, avec et sans chaux (6 kg/t), sur les pulpes des 1re et 2e étapes de cyanuration.
Comment la scorie de SMI a-t-elle été échantillonnée en 2017 pour évaluer son argent ? | Lot de 16 650 kg reçu en blocs, concassé à < 10 mm au pilote du CR ; échantillonnage par INSPECTORATE (mandaté par SMI) via un dispositif de l'unité CIL (trémie + cylindre + vanne, prélèvement à la sonde par deux trous perpendiculaires) lors du transvasement d'un big bag à l'autre (~5 min, 5 prélèvements) ; échantillon global ~60 kg homogénéisé, étalé sur 5 cm et quadrillé ; échantillon d'humidité constitué de plusieurs prises.
Quels scénarios de flottation ont été pilotés sur la digue 4 de SMI en 2017 ? | Rapport de synthèse 12-2017 (M. Mikali) à la demande de la DG Branche Métaux précieux : définir un procédé adaptable à l'installation de SMI ; le labo a montré que la floc-flottation et la sulfuration appliquées au protocole SMI améliorent la récupération et la qualité ; scénarios pilotés : protocole SMI, flottation avec sulfuration, floc-flottation au kérosène ; impact de la concentration en solide étudié au labo.
Compare les études de valorisation des digues 3, 4 et 6 de SMI. | Digue 3 (pilotage 2015) : 27 t à 75 ppm Ag, objectif concentré > 1 000 ppm. Digue 4 (pilotage 2017) : protocole SMI, sulfuration et floc-flottation au kérosène, meilleurs résultats avec floc-flottation/sulfuration au labo. Digue 6 (2018) : 171-187 ppm Ag, argentite seul porteur, 72 % de l'Ag dans les fines < 80 µm, scénarios cyanuration directe vs flottation + cyanuration. Étude 2020 : cinétiques des digues 3, 4, 5, 6 et du produit fond pour passer de 150 à 170 t/h et de 35 % à 50 % de digue dans le mélange.
Quels sont les porteurs d'argent identifiés dans les TV de Tassaft (2018) ? | Rapport CR/AA/RP/032/18 (demande 4423-18), échantillon Bolivite 1 : abondance de pyrite, de quartz et de silicates ; porteur principal de l'argent : la tétraédrite (Cu,Fe,Ag,Zn)12(Sb,As)4S13 en grains libres de 20-60 µm, et la roshchinite Ag19Pb10Sb51S96 (~60 µm) moins abondante ; Sb porté par tétraédrite, roshchinite, fülöppite et boulangérite ; Pb par ces minéraux et la galène ; Cu par la stannite (mixte avec sphalérite), la covellite, l'idaïte, la tétraédrite étant le porteur de Cu le plus abondant.
Quels objectifs ont motivé la mission de mise à niveau du laboratoire de SMI en novembre 2018 ? | Demande des directions d'exploitation d'Imiter et d'exploration : fiabiliser l'échantillonnage de l'usine, mettre à niveau le laboratoire selon la NI 43-101, instaurer un suivi régulier QA/QC, accompagner la mise en place d'un LIMS compatible avec GDMS, réaliser des audits internes puis externes ; mission du 15 au 18/11/2018 (MM. Boulaamail, Lagraini, Sahli) : audit des points d'échantillonnage, besoins de la géologie, audit du laboratoire, feuille de route vers l'accréditation ISO 17025 v2017 ; constat persistant : échantillonnage manuel non représentatif du TV sur bande.
Pourquoi le CR a-t-il recommandé en 2019 d'arrêter de communiquer les analyses de cyanure total au laboratoire de SMI ? | Mission du 31/07 au 02/08/2019 (projet digue de SMI) : le mode opératoire appliqué ne permet pas d'évaluer le cyanure total, faute de dispositif de distillation préalable ; il faut arrêter de communiquer ces résultats tant que le dispositif n'est pas en place ; corrections déjà apportées aux méthodes de cyanure libre et d'AAS flamme ; échantillonnage du cément encore fait en surface ; insertion de contrôles qualité (blancs, duplicatas, MRC) pour l'argent.
Retrace la démarche de fiabilisation des bilans et du laboratoire de SMI entre 2018 et 2020. | Nov. 2018 : mise à niveau du laboratoire (NI 43-101, ISO 17025, QA/QC, LIMS compatible GDMS, feuille de route vers l'accréditation). Juin et juillet-août 2019 : missions d'appui au démarrage du projet digue (révision des modes opératoires, cyanure libre et AAS corrigés, cyanure total suspendu, contrôles qualité Ag). Février 2020 : missions de fiabilisation des bilans (entrée métal, bilan fonderie LSF/cément, échantillonneurs automatiques rotatifs à l'alimentation de la nouvelle usine).
Pourquoi les rendements de cyanuration de la grande usine de SMI ont-ils baissé en décembre 2020 et quel niveau a été rétabli ? | Mission du 16 au 24/12/2020 (H. Hdach) : en été, la cyanuration de concentrés à ~650 ppm Ag donne un rejet de 45-55 ppm et 91-93 % de mise en solution ; sur les 18 premiers jours de décembre, rendement moyen 88 % (84 % du 5 au 10/12) à cause de concentrés légèrement plus riches, d'une baisse du cyanure libre et de la baisse saisonnière de la température (chaudière à l'arrêt) ; les ajustements ont ramené le rejet cyanuré à 50,33 ppm (moyenne des trois postes) au 21/12, l'objectif étant < 60 ppm.
Comment s'est déroulée la mission de diagnostic QA-QC des usines et du laboratoire de SMI de janvier 2022 ? | Mission du 25 au 28/01/2022 (A. Boussetta), demandée par la direction de la mine dans le cadre de l'excellence opérationnelle de la chaîne de production de l'argent : réunion d'ouverture et contact sécurité (remontée des anomalies), identification de chaque point d'échantillonnage du bilan sur les flowsheets, description des protocoles et recommandations QA-QC, démonstration de la préparation par l'opérateur, audit du laboratoire et métrologie des équipements, audit de la préparation mécanique géologie et formation à la mesure de densité par pycnométrie.
Quelle est la configuration DMS de Bou-Azzer et comment est prévu le test industriel du TV argentifère de mise à terril de SMI (2023) ? | Rapport CR/AR/IM/RP/20/23 (mission du 23/08/2023 à Bou-Azzer) : chaîne concassage, criblage, débourbage, classification -10/+1 mm ; DMS1 (30 t/h, densité 2,75) qui élimine le maximum de gangue, puis DMS2 (15 t/h, densité 3,05) alimenté par le préconcentré pour produire le concentré final (rendements poids indicatifs : tranche -1 mm 25 %, rejet DMS1 36,25 %, mixte DMS2 6,25 %) ; pour la MAT de SMI : deux étages DMS à une seule densité, le rejet DMS1 alimentant le DMS2 pour mieux épuiser le rejet définitif ; objectifs : valider les opérations unitaires, la durée et la quantité à préparer à SMI.
Quel taux de réalisation des recommandations a été constaté lors de l'audit SMI du 20 février 2024 et quelles actions restaient à mener ? | Rapport CR/AA/RP/21/24 (comité R&R, demande de M. Makhfi) : plus de 80 % des actions du dernier audit réalisées : plan de contrôle de la performance process par usine (usine 1, UTD, fonderie), QA-QC (procédure de bilan métal, procédures d'échantillonnage par flux, contrôle process, système QC des analyses et mesures), tableau de bord des KPI ; à faire : contrôle des pH-mètres par les utilisateurs et cartes de contrôle des instruments (balance, densimètre, oxymètre…).
Comment est configuré le circuit de cyanuration de SMI décrit lors du diagnostic de janvier 2011 ? | Rapport CR/AR/FI/RP/05/11 (mission du 06 au 08/01/2011, à l'arrêt de la flottation) : alimentation par le concentré de flottation et les rejets de lixiviation, broyage et cyclonage ; 1re étape : 5 réacteurs en série (R1-R5) puis lavage à contre-courant dans 2 épaississeurs, les eaux mères allant à la cémentation (cément) ; la sous-verse lavée alimente une 2e étape (R6-R10) suivie d'épaississeurs (EP3 à EP7) avant la digue cyanurée ; diagnostic par prélèvements (AA, MEB, granulochimie), suivi des paramètres (densité, pH, T, O2) et observations (agitation, aération).
Pourquoi un nouveau diagnostic du circuit de cyanuration de SMI a-t-il été réalisé en février 2013 ? | Rapport CR/AF/IM/RP/05/13 (mission du 10 au 20/02/2013) : identifier l'origine du dysfonctionnement ayant enrichi les rejets et fait baisser le rendement de cyanuration, puis proposer des ajustements ; échantillons prélevés sur deux jours : alimentation, rejet de lixiviation acide, entrée/sortie de chaque réacteur et épaississeur, cyclone IO sur l'UF de l'avant-dernier épaississeur (EP6), rejet final ; mesures pH, O2 dissous, température, densité ; but : rendement par réacteur, minéralisation de l'argent qui échappe et paramètres optimaux.
Compare les interventions du CR sur la cyanuration de SMI en 2011, 2013 et 2020. | 2011 : diagnostic général du circuit à deux étapes (R1-R5 / R6-R10, épaississeurs, cémentation) à l'arrêt de la flottation. 2013 : diagnostic ciblé sur l'enrichissement des rejets et la baisse de rendement, échantillonnage réacteur par réacteur et du cyclone IO de l'EP6. Décembre 2020 : baisse du rendement à 88 % (84 % du 5 au 10/12) liée à des concentrés plus riches, à la baisse du cyanure libre et au froid (chaudière à l'arrêt) ; retour à 50,33 ppm de rejet au 21/12.
Quelles étaient les performances de l'usine SMI en mai 2016 et quels objectifs ont été fixés ? | Rapport CR/AF/IM/RP/27/16 (mission du 24 au 28/05/2016) : au 21/05, entrée usine 333 g/t Ag, 10 248 kg d'Ag traités, gravimétrie 2 332 kg (22,76 %), flottation 93,32 %, cyanuration 93,78 %, cyanuration + flottation 87,52 %, récupération globale calculée 90,36 % (22,76 + 77,24 × 87,52 %) contre 94,68 % réelle ; flottation : alimentation 287 g/t, concentré 2 699 g/t, rejet 24 g/t ; objectifs : ≥ 95 % de récupération, rejets de flottation ≤ 5 g/t, recyclage du rejet cyanuré dans la flottation ; la gravimétrie, ~10 % de la récupération habituellement, devrait approcher 40 % ; production prévue de 14,3 t d'argent en mai.
Vérifie le calcul de récupération globale de l'usine SMI en mai 2016. | Formule utilisée : récupération globale = Rgravi + (100 − Rgravi) × R(cyanuration + flottation) / 100 = 22,76 + (100 − 22,76) × 87,52 / 100 = 22,76 + 77,24 × 0,8752 ≈ 22,76 + 67,60 = 90,36 %, cohérent avec la valeur calculée du rapport ; la récupération réelle annoncée (94,68 %) est supérieure de ~4,3 points, ce qui suggère des écarts de bilan ou d'échantillonnage.
Quelles teneurs en argent ont été mesurées sur les digues 3 à 6 de SMI lors de l'étude d'aptitude à la cyanuration de 2016 ? | Étude d'orientation 08-2016 : échantillonnage à la tarière sur toute la hauteur de chaque big bag (~15 kg par big bag, mélange et quartage) ; digue 3 : 70 ppm Ag, digue 4 : 297 ppm, digue 5 : 263 ppm, digue 6 : 167 ppm ; S de 0,93 à 3,03 %, Pb de 0,22 à 2,9 % ; D80 sans broyage entre ~49 et 192 µm selon la digue ; pour la digue 3, homogénéité de l'argent sauf les tranches > 150 µm (~107 ppm).
Les teneurs en argent des digues de SMI sont-elles cohérentes entre les études de 2015, 2016 et 2018 ? | Digue 3 : 75 ppm (pilotage 2015) et 70 ppm (étude 2016) → cohérent. Digue 6 : 167 ppm (2016) contre 187 ppm en analyse directe et 171 ppm en alimentation reconstituée (2018) → ordre de grandeur cohérent, écarts liés à l'échantillonnage. Digues 4 et 5 : 297 et 263 ppm (2016). L'agent doit dater chaque valeur et citer sa source.
Quelles teneurs en or et en mercure présentaient les rejets d'orpaillage de Tawahine (Soudan) et quelles voies ont été testées ? | Étude 12-2015 : 9 échantillons de rejets où les orpailleurs broient des produits de scheidage et amalgament au mercure ; composites C (Chinese 1-3), NB (Al Baladia 1-2), SB (Baladia 1-3) et AA (Abdel Albagey) ; Au de 2,41 à 9,76 ppm, Hg de 9,73 à 47,96 ppm, silice 76,47-84,42 % ; voies : flottation, cyanuration et démercurisation thermique (calcination).
Quelles exigences ont guidé le cahier des charges des équipements du laboratoire du Soudan en 2017 ? | Mission du 26/07/2017 : le projet devait être audité selon la NI 43-101 par des organismes mandatés (SGS, SRK) et le laboratoire viser l'accréditation ISO 17025, en respectant les normes de sécurité et d'environnement ; équipements : 2 filtres presses cylindriques (500 kPa, 24 l), étuve usine de 500 l (300 °C, 20 plateaux), étuve géologie de 2,5 m³ (300 °C, 300 plateaux de 3-5 kg), diviseurs à riffles (4 RT6 de 12 riffles 6,3 mm, 2 RT12.5, 1 RT25, 3 micro-diviseurs 1,6 mm), balances (dont 30 kg à 10 g de précision).
Quelle a été la conclusion de l'audit ALS du laboratoire MCM (Gabgaba) en 2018 ? | Mission du 17/03 au 03/04/2018 : audit par M. Bill Harrison d'ALS Global (plus de 20 ans en analyse de l'or par fusion-coupellation) selon la checklist ALS ; laboratoire bien géré, personnel bien formé et équipement adéquat, mais pas prêt pour l'accréditation à cause de nombreux problèmes de traçabilité : les dossiers de formation, de maintenance et d'étalonnage doivent être consignés et à jour (modèles disponibles au laboratoire principal au Maroc) ; autres axes : standards internes, fiabilité de l'analyse de l'or grossier, préparation à l'achat de produits d'orpaillage.
Quelles teneurs en or présentent les produits des orpailleurs achetés au Soudan (Gabgaba, 2018) et quels essais ont été menés ? | Deux fûts de 10 lots de 4,2 à 5,9 kg chacun ; trois composites (lots 1+2, lot 3, lot 4) après concassage à 2 mm ; Au de 24 à 53 ppm, Ag 7-12 ppm, Fe 3-12 %, gangue siliceuse (~88 % SiO2) ; essais : cinétiques de cyanuration à 120 µm pendant 48 h à 0,3, 0,5 et 1 g/l de cyanure libre, concentration Falcon, granulochimie, cyanuration des rejets Falcon, diagnostic leaching ; comparaison des méthodes d'analyse sur les lots individuels.
Pourquoi l'effet de la concentration en solide sur la cyanuration du minerai UTM a-t-il été étudié en 2019 ? | Rapport CR/AF/IN/RP/02/19 (projet Block 15) : pour économiser l'eau, déplacer l'épaississeur OUTOTEC en aval de la cyanuration (épaississement du rejet à 60 % de solide, ~36 % d'économie d'eau) ; mais la cyanuration se ferait alors autour de 35 % de solide, avec un risque de hausse de la consommation de cyanure, de baisse du temps de séjour et de perte de récupération ; essais sur l'échantillon UTM de novembre 2016 : D80 120 µm, Cs 33, 40, 45 et 50 %, CN- 0,3 g/l, 12 h, avec cinétique.
Quelles mesures d'économie d'eau les sites aurifères et argentifères de Managem ont-ils étudiées avec le Centre de Recherche ? | SMI (2011) : flottation de l'argent à 40-45 % de solide (jusqu'à ~24 900 m³/mois économisés). Manub/Soudan (2019) : retardateur d'évaporation WATER GUARD sur les bassins (économie annoncée de 50 %). Block 15/UTM (2019) : déplacement de l'épaississeur OUTOTEC en aval de la cyanuration (rejet à 60 % de solide, ~36 % d'économie) avec étude de l'effet de la concentration en solide sur la cyanuration. Bakoudou (2012) : floculation/décantation du rejet du Falcon C2000 pour accroître le recyclage de l'eau.
Quelles règles de gouvernance des projets la Direction Générale de l'Hydrométallurgie et de la R&D a-t-elle fixées en octobre 2007 ? | Nomination de M. Benslimane comme directeur technique du métier de l'hydrométallurgie (réingénierie des usines, travaux neufs, interface avec l'ingénierie) ; règles : seule la direction technique gère l'interface avec l'ingénierie ; tous les nouveaux projets hydro, pilote et mines lui sont soumis ; aucune décision projet ou achat d'équipement sans validation, dans l'ordre, de la maintenance, des directions de filières et de la direction générale ; méthode des plans A, B et C pour chaque problématique ; groupes de travail « Management visible » animés par Mme Elouarzazi.
Quelles actions de redéploiement de la R&D chez Managem ont été lancées en avril 2015 ? | Rapport d'activité d'avril 2015 (commentaire de Mme Benzakour) : bilan de la R&D de Managem sur les 15 dernières années ; analyse stratégique des forces et faiblesses lors d'une table ronde réunissant toutes les directions concernées ; benchmark des stratégies R&D de groupes industriels et de centres de recherche miniers réputés ; interviews des dirigeants sur leur vision et leurs attentes ; recherche d'intervenants externes ; objectif : revisiter la stratégie R&D du groupe.
Quels faits marquants en développement durable sont rapportés en mai 2015 ? | Réussite de l'audit de certification ISO 14001 du site de Bou-Azzer et des audits de renouvellement ISO 14001 du site de Guemassa (Reminex CR, unités hydro, Hajjar, Techsub) ; forum des animateurs sécurité de la branche métaux de base et cobalt ; préparation de la table ronde R&D ; réflexion sur l'intégration de l'analyse du cycle de vie dans le diagnostic du système de management environnemental et dans la conception au CR ; lancement du bilan carbone des sites avec un expert de la Fondation Mohammed VI ; commission environnement en mission à Bou-Azzer.
Quel changement organisationnel est annoncé dans le rapport d'activité d'avril 2016 ? | Nouvelle organisation du groupe Managem plaçant la production et le développement au centre de sa stratégie ; le Centre de Recherche, outil de développement, rejoint la direction générale du développement du groupe ; Mme Benzakour rend hommage à M. Akalay, fondateur et responsable historique de la R&D de Managem.
Quelles qualités de concentrés ont été obtenues lors du pilotage de Koudiat Aïcha en juillet 2016 ? | Rapport d'activité de juillet 2016 : résultats prometteurs de séparation des métaux ; concentré de zinc 43-52 % Zn et de cuivre 18-23 % Cu, conformes ; plomb limité à ~20 % au pilote, investigations supplémentaires nécessaires ; paramètres déterminants : libération et dosage des réactifs ; appui des équipes de maintenance de CTT et du traitement de CMG.
Quels projets ont été priorisés lors du bilan d'étape de septembre 2016 ? | Rapport d'activité de septembre 2016 : séances de travail DP/Ingénierie/CR/exploitation sur le projet ETEKE et le traitement de la digue de Bakoudou ; réunions de mise au point avec SMI et CMG (les autres en octobre) ; synthèse du pilotage de Koudiat Aïcha en cours d'édition ; feuille de route de pilotage du 4e trimestre (flottation, DMS, cyanuration) ; bonnes tendances des rendements de cyanuration des échantillons de Tri-K.
Quel résultat a donné l'essai industriel sur la colonne oxydée de Bouskour en avril 2017 ? | Rapport d'activité d'avril 2017 : essai industriel concluant avec un gain de plus de 20 points de rendement, portant la récupération de la flottation du cuivre de cette minéralisation à près de 70 %, mais avec une forte consommation de réactifs → recherche d'alternatives ; à Bou-Azzer, le traitement des arséniates de fer n'a pas reproduit les conditions favorables (chauffage), le protocole retenu étant un mélange arséniates/haldes 50/50 ; démarrage des essais industriels de flottation de la digue faible teneur de Samine.
Qu'est-ce que le « Plan 80-97 » issu de la table ronde sur le cuivre oxydé de juillet 2017 ? | Feuille de route définie à l'issue de la table ronde (rapport d'activité de juillet 2017, 33 participants de Bleida, AKKA, CMO, Ouansimi et acteurs du traitement, avec le Pr David Bastin) : atteindre 80 % de récupération pour le cuivre oxydé et 97 % pour le cuivre sulfuré, en cohérence avec les objectifs du PV de la table ronde (oxydé > 80 % / 22 % Cu ; sulfuré > 97 % / 24 % Cu) ; sujets : occurrence de l'or, nature de la gangue, texture, effet de l'eau et du broyage, rejets des usines, retours d'expérience.
Quelle collaboration a été proposée par le consortium CoG3 en novembre 2017 ? | Rapport d'activité de novembre 2017 : après la visite d'une équipe du consortium cobalt CoG3 (Angleterre), proposition de collaboration pour identifier les micro-organismes présents naturellement sur le minerai de Bou-Azzer (tout-venant, concentré, haldes), afin de mieux comprendre les mécanismes d'oxydation naturelle et d'en tirer profit pour l'hydrométallurgie du cobalt ; le même mois s'est tenu le comité scientifique des 20-21 novembre.
Quelles recommandations ont été formulées lors du comité R&D du 28 septembre 2018 ? | Comité en présence du DG M. El Hajjam (bilan 2018 Analyse et R&D, plan stratégique 2019-2021, avancement des programmes) : prévoir un stage de niveau Master sur la caractérisation de la matière organique, contacter M. Grame Miller comme expert sur ce sujet, organiser une journée portes ouvertes de l'activité analyse (autour du nouveau MEB), chercher des clients internes ou externes à Managem.
Quels résultats de l'activité batteries / sulfate de cobalt sont rapportés par le centre de recherche en janvier 2018 ? | Échantillons envoyés à Argonne pour tests en batteries ; le sulfate de cobalt produit est proche de la qualité exigée par les marchés chinois et coréen ; échanges avec Mitsui ; en parallèle, flottation Tri-K avec des récupérations supérieures à 90 %.
Quel retour Mitsui a-t-il donné sur la qualité du sulfate de cobalt (mars 2018) et quels résultats Argonne a-t-il obtenus en pile bouton ? | Mitsui indique que la qualité japonaise exige des impuretés inférieures à environ 5-10 ppm ; les tests coin-cell d'Argonne donnent 160-170 mAh/g ; le procédé est adapté en inversant les étapes d'extraction par solvant Mn/Co (Ionquest).
Quelles performances du pilote Tizert sont rapportées dans l'executive summary d'octobre 2019 ? | Récupération de 85 % sur une alimentation à 1,05 % Cu ; le rebroyage permet un concentré à plus de 33 % Cu ; teneur du rejet ≈ 0,16 % Cu.
Selon l'executive summary d'octobre 2019, quel est le problème de l'arsenic dans le concentré de plomb de CMG et quel objectif est visé ? | L'arsénopyrite est libre à environ 50 % (le reste en mixtes), ce qui pollue le concentré de Pb ; l'objectif est un concentré à moins de 0,4 % As.
Quels résultats sur les rejets stockés de CTT et sur le germanium sont mentionnés en octobre 2019 ? | Les rejets stockés contenant de la matière organique : le traitement des eaux permet de récupérer 75 % du cobalt ; le germanium est précipité par l'acide tannique. Le rapport mentionne aussi la sensibilité du Zn 50 % à un débit de 140-150 t/h.
Quelles actions sécurité et communication ont été décidées lors de la réunion avec la Direction Générale de juillet 2019 ? | PV de la réunion du 05/07/2019 (avec Mme Zine Naoual) : actions sécurité et stratégie, dont une cartographie visuelle des risques, une signalétique et une capsule vidéo sur le cobalt.
Comment le rapport d'activité de décembre 2018 décrit-il le contexte de l'année 2018 ? | Contexte difficile : baisse des cours, baisse des teneurs des minerais, nouvelles règles du marché chinois et usines non saturées.
Quelle étape d'accréditation du laboratoire est rapportée en mai 2019 ? | Renouvellement de l'accréditation selon la version 2017 de la norme (ISO/CEI 17025) et accréditation du programme d'analyses d'exploration pour plus de 75 éléments.
Quel est le bilan 2019 du centre de recherche en matière de sécurité, d'accréditation et d'équipements ? | Zéro accident en 2019 ; extension de l'accréditation ISO 17025 aux analyses d'exploration ; introduction du Zeiss Mineralogic (minéralogie automatisée). Le rapport de décembre 2019 reprend le même contenu.
Le bilan 2019 du centre de recherche et le rapport d'activité de décembre 2019 sont-ils deux documents distincts en contenu ? | Non : les deux documents ont un contenu quasi identique (bilan 2019 : 0 accident, extension ISO 17025, Zeiss Mineralogic). L'agent doit signaler le doublon et citer les deux fichiers.
Quels projets couvre l'executive summary de février 2020 ? | Pilote Zn 50 % ; essais de réduction de l'As dans le concentré de Pb ; impact du recyclage des eaux de mine/rejets sur la flottation CMG ; caractérisation Zeiss des concentrés de cuivre ; géométallurgie Bleida ; objectif 85 % de récupération à Samine ; missions SMI ; démarrage de la DMS de Bou-Azzer.
Comment la crise COVID-19 a-t-elle affecté le centre de recherche en mars 2020 ? | Crise à partir du 5 mars 2020 ; arrêt du site après le premier cas à CTT Guemassa ; mise en place d'un plan de continuité d'activité.
Quelle organisation a été mise en place pendant le confinement d'avril 2020 et comment a-t-elle évolué en mai 2020 ? | Avril 2020 : équipe de permanence pour l'analyse des expéditions et comité COVID hebdomadaire. Mai 2020 : arrêt de la fumigation remplacée par l'acide hypochloreux et réorganisation en vue du déconfinement.
Retracez la chronologie de la gestion COVID-19 au centre de recherche entre mars et mai 2020. | Mars : crise à partir du 5/03, arrêt après le premier cas à CTT Guemassa, plan de continuité. Avril : permanence pour analyser les expéditions, comité COVID hebdomadaire. Mai : remplacement de la fumigation par l'acide hypochloreux et réorganisation pour le déconfinement.
Quelles orientations le comité R&D du 28 septembre 2018 a-t-il données sur la simulation, l'eau et Bou-Azzer ? | Simplifier la simulation en la limitant au monométallique Cu ; optimisation de l'eau pour Tizert et Soudan ; gain de +5 points à Bou-Azzer après DMS ; mise à niveau de l'installation DEEE.
Comment ont évolué les exigences sur le sulfate de cobalt entre janvier et mars 2018 ? | Janvier 2018 : qualité proche des exigences des marchés chinois/coréen. Mars 2018 : Mitsui précise que le marché japonais exige < 5-10 ppm d'impuretés, d'où l'adaptation du schéma SX (inversion Mn/Co, Ionquest) ; Argonne obtient 160-170 mAh/g.
Quel gain de concentration le rebroyage apporte-t-il au pilote Tizert (oct. 2019), et quel ratio de concentration approximatif en découle ? | Concentré > 33 % Cu à partir d'une alimentation à 1,05 % Cu, soit un enrichissement d'environ 31× (33/1,05), avec 85 % de récupération et un rejet à 0,16 % Cu.
Quelles chimies de batteries Li-ion sont décrites dans le rapport de veille d'octobre 2012 ? | Rapport de veille (Ouzaouit, 10/2012) : cathodes à base de manganèse (LMO), NMC, NCA et LFP, avec leurs défis et perspectives.
Quelles informations le flash veille de mai 2013 donne-t-il sur la batterie zinc-air de Stanford et la vente de Pinto Valley ? | Batterie Zn-air de Stanford (catalyseur oxyde de cobalt + nanotubes) avec une densité d'énergie environ 2× celle du Li-ion ; BHP vend Pinto Valley à Capstone pour 650 M US$ (60-68 kt de concentré + 4,5 kt de cathode). Le flash cite aussi des brevets JX Nippon (alliage Cu-Co-Si) et Süd-Chemie (catalyseur Cu-Zn-Al pour méthanol).
Quelles données sur l'étain sont rapportées dans les flashs veille de décembre 2013 ? | Projet Garnet Mountain : 13,12 Mt à 0,39 % Sn pour 1 Mt/an ; pic de la cassitérite en RDC en 2008 (20 012,76 t produites / 19 189,41 t exportées) ; impact de l'embargo Dodd-Frank.
Que dit le flash veille de septembre 2013 sur la flottation des fines, et quelle mention figure dans le titre du fichier ? | Définition des particules fines ; Mount Isa traite > 10 Mt de concentré en dessous de 10 µm avec > 80 % de récupération ; une tonne de particules de 7 µm a 5× la surface de 37 µm. Le titre du fichier porte la mention « (à vérifier) !!! », ce qui doit être signalé comme un document non validé.
Quels résultats du projet Kipoi (Tiger Resources) sont présentés en janvier 2014 ? | Lixiviation en tas + SX/EW avec > 90 % de récupération en 120 jours, capacité de 25 kt puis 50 kt de cathode ; phase 1 DMS sur 3,5 Mt à 7 % → 132 kt Cu. Le flash cite aussi un article sur la dépression de la pyrite par le cyanure et les sels ferreux/ferriques.
Quelles plages de granulométrie couvre le broyage selon le flash veille technologie de juin 2014 ? | Description des types de broyeurs ; le broyage réduit une alimentation de 5-250 mm à environ 40-300 µm.
Quelle amende a été infligée à Anglo American au Chili pour El Soldado et quelles productions sont citées (veille T3 2014) ? | Amende de 4,5 M US$ ; productions d'El Soldado de 46 900 t (2011), 53 894 t (2012) et 51 500 t (2013). La veille indique aussi que Kipoi est passé en production commerciale après 6 semaines (stock de 5,8 Mt à 2,7 %, 532 kt sur 11 ans).
Quel collecteur permet la flottation d'un mélange sulfures/oxydes de cuivre à Minto selon la veille de mars 2014 ? | Le n-octyl hydroxamate AM28 (Ausmelt), utilisé en complément du xanthate, sur un mélange de 70 % de sulfures (bornite, chalcopyrite) et 30 % d'oxydés (malachite, un peu d'azurite) ; il permet des concentrés commercialisables sans recourir à la lixiviation/électrolyse.
Comparez l'évolution de Kipoi entre le flash veille de janvier 2014 et la veille T3 2014. | Janvier 2014 : projet en lixiviation en tas + SX/EW (> 90 % en 120 jours, 25 puis 50 kt de cathode ; phase 1 DMS 132 kt Cu). T3 2014 : production commerciale atteinte après 6 semaines, stock de 5,8 Mt à 2,7 %, 532 kt sur 11 ans.
Quel était l'objectif de l'étude de valorisation des minerais cobaltifères de la SMKK (RDC) réalisée en 2004 et sur quels échantillons a-t-elle porté ? | Rapport CR/AR/AF/RP/039/04 : produire un préconcentré Co-Cu à ≥ 6 % Co avec une récupération minimale de 60 % en cobalt, pour justifier un éventuel rapatriement vers les unités hydrométallurgiques cobalt de Guemassa. Deux échantillons : haldes d'une ancienne exploitation de la zone oxydée et tout-venant frais du gisement (Société Minière de Kipese et Kabolela). Méthodologie : préparation mécanique, caractérisation DRX, séparation en milieux denses au laboratoire, essais de traitement.
Comment ont été constitués et caractérisés les composites du minerai du Congo (2006), et dans quelles conditions a été réalisée la lixiviation type hétérogénite ? | Rapport CR/AC/AF/RP/002/06 : 4 composites d'environ 3 kg selon la teneur en Co (< 0,2 % ; 0,2-1 % ; 1-5 % ; > 5 %), titrant respectivement 0,13 ; 0,44 ; 2,2 et 8,93 % Co. Pas de sulfures (S < 0,01 %), très riches en SiO2 (> 67 %), un peu d'oxyde de fer et de micas noirs ; il faut donc séparer la silice des porteurs de Co/Cu. Essais hydro uniquement sur les composites 2 et 3 : D80 = 120 µm, 80 °C, pH 1 (H2SO4), potentiel de 450 mV maintenu avec Na2SO3, 2 heures.
Quels sont les problèmes du chauffage du concentré de zinc de Guemassa (1997) et quelle démarche corrective est proposée ? | Rapport RV/DV/RP/020/97. Problèmes : le flottant du produit chauffé contient beaucoup de zinc avec un débit important ; forte charge circulante qui perturbe le système ; le fer flotté n'a pas d'issue et fait baisser la teneur du concentré de zinc. Démarche : chauffer les trois réacteurs à 60 °C et ajouter l'acide à la sortie pour un pH de 5,5-6 ; utiliser le maximum de cellules pour un temps de séjour d'environ 1 h ; relaver deux fois le flottant avec du sulfite de sodium pour déprimer le fer ; envoyer le flottant des relavages au circuit cuivre et le non-flottant au circuit zinc avec ajout de sulfate de cuivre. Les premières modifications ont déjà fait gagner 1 point de teneur et 2-3 points de récupération du cuivre.
Quels étaient les partenaires, le budget et les objectifs du projet de valorisation de la pyrrhotite (business plan 2003) ? | Rapport CR/AR/PY/RP/001/03 : contrat-cadre OCP - Sonasid - Managem, budget de 9 MDH sur 3 ans, cheffe de projet Mme Benzakour. Objectifs : soufre élémentaire pour l'OCP, valorisation du fer (oxyde et/ou fer métallique) pour Sonasid, récupération des métaux pour Managem. Technologies : biolixiviation (soufre), bioréduction du fer et hydrométallurgie (purification de l'oxyde de fer, récupération des métaux).
Pourquoi la capacité de broyage de l'extension de la laverie CMG a-t-elle dû être revue en mars 2003, et quels gains a apporté le broyage plus fin ? | Compte rendu de visite du 13 au 15/03/2003 (avec M. Legoas). Deux nouveaux paramètres : la maille de broyage du circuit Cu/Zn passe de 80 % < 100 µm à 80 % < 63 µm (rebroyage des rejets plomb), et le work index du minerai augmente. Gains depuis janvier 2003 : +1,5 point de teneur du concentré zinc (avec -0,3 point de fer), +9 points de récupération Cu, +4 points de récupération Pb, +0,3 point de teneur du concentré cuivre. Un chiffrage plus détaillé doit justifier l'achat d'un nouveau broyeur pour conserver la capacité de l'étude de faisabilité ; les chiffrages du CR sont préliminaires.
Les documents CMG de 1997 et 2003 ainsi que les rapports Congo sont des scans : quel enjeu cela pose-t-il pour l'agent RAG ? | Ces PDF (ex. chauffage du concentré de zinc 1997, business plan pyrrhotite 2003, CR visite CMG 2003, rapports Congo 2004/2006) sont des images sans couche texte. L'agent ne peut répondre que si l'ingestion a inclus une OCR ; sinon il doit indiquer que le document existe mais que son contenu n'est pas indexé, plutôt qu'inventer une réponse.
Quels tests de lessivage environnementaux le Centre de Recherche a-t-il réalisés pour le site de Draa Sfar / CMG entre 2016 et 2022, et selon quelle norme ? | 2016 : six échantillons CMG (TV Hajjar, TV DS classique, TV Tighardine, TV Amensif, TV DS N, concentré de pyrrhotine) en lixiviation EN 12457, Tighardine le plus riche en Sb (443 ppm). 2018 : stérile de Draa Sfar (Si 28,3 %, Fe 8,6 %, S 1,7 %) à la demande de l'équipe QSE. 2021 : échantillon de Koudiat Aïcha (20 kg, < 4 mm, NF EN 12457-1). 2022 : 5 échantillons du fond de Hajjar, avec les étapes types d'un plan de fermeture de mine. Norme commune : série EN 12457 (lessivage à l'eau).
Quel rôle joue la pyrrhotite dans les difficultés de traitement des minerais de CMG, toutes études confondues ? | Elle apparaît comme une impureté récurrente : 18 % du concentré de zinc en 2015 (source du fer élevé, libre et fine ou mixte avec la sphalérite) ; pyrrhotine hexagonale difficile à déprimer à Koudiat Aïcha (2016) ; porteurs mixtes avec la pyrrhotine dans le TV de Draa Sfar (DMS 2019-2020) ; présente dans le rejet de la digue (2018). Elle est aussi vue comme une ressource : projet pyrrhotite (soufre, oxyde de fer) avec OCP et Sonasid (2003-2006) et valorisation de l'oxyde de fer en 2016.
Comment le broyage fin a-t-il été utilisé pour améliorer la qualité des concentrés de CMG en 2003 et en 2019 ? | 2003 : passage de 80 % < 100 µm à 80 % < 63 µm sur le circuit Cu/Zn (rebroyage des rejets plomb) → +1,5 point de teneur du concentré zinc, +9 points de récupération Cu, +4 points de récupération Pb, mais nécessité d'un broyeur supplémentaire. 2019 : au laboratoire, à 56 µm le concentré ne dépasse pas 25,29 % Zn après 4 relavages, et atteint 46,12 % Zn sur la tranche -20 µm ; le broyage fin est l'élément clé du pilotage vers un concentré à 50 % Zn.
Calculez l'écart de teneur en zinc entre l'échantillon de minerai Mercuria (2018) et le TV de Draa Lasfar étudié par DMS en 2020. Qu'en conclure ? | Mercuria : 32,23 % Zn ; TV Draa Lasfar : 3,57 % Zn. L'écart est d'environ 28,7 points, soit un minerai acheté environ 9 fois plus riche ; c'est ce qui en fait un complément d'alimentation intéressant face à la baisse de teneur du minerai propre (raison aussi des essais de tri TOMRA et de DMS).
Quelles technologies de préconcentration ont été évaluées pour compenser la baisse de teneur du minerai de Draa Sfar (2019-2020) ? | Le tri par capteur TOMRA (essais en Allemagne en 2019 après une veille/benchmark, d'abord testé sur Bouskour), et la séparation en milieu dense (DMS) sur la tranche +1/-10 mm du TV (rapport de démarrage 2019, étude 2020 avec caractérisation Zeiss). Dans les deux cas, l'objectif est de rejeter la gangue avant flottation.
Quel est le prix spot du concentré de zinc de CMG au dernier trimestre ou le tonnage expédié par CMG en 2025 ? | Hors corpus : les documents CMG du GED sont des rapports techniques (minéralogie, pilotages, environnement) et ne donnent ni prix spot ni tonnages expédiés en 2025. L'agent doit le signaler et ne pas inventer de chiffre ; ces données relèvent des rapports commerciaux ou financiers de Managem ou des sources de marché.
Quelles valorisations de sous-produits du site de Guemassa ont été étudiées par le Centre (pyrrhotite, oxyde de fer, sous-produits) ? | Projet pyrrhotite 2003-2006 (OCP/Sonasid/Managem, 9 MDH sur 3 ans) : biolixiviation pour le soufre, fer pour Sonasid, métaux pour Managem, séparation magnétique sur les 16 zones de la digue. 2016 : cartographie des sous-produits (Co 6,15 t, Cu 181,5 t, Mg 2 365 t, oxyde de fer 78 487,9 t) et pilote de valorisation de l'oxyde de fer (marché de 1,78 Md$ en 2015).
Quelle procédure le Centre applique-t-il pour qualifier un hydroxyde de cobalt acheté vis-à-vis de la matière organique, et quels lots ont été jugés positifs en 2018 ? | Le protocole CR/AR/FM/RP/13/18 : repulpage de 4 kg dans 12 l d'eau déminéralisée en réacteur inox de 30 l, chauffage à 70 °C, acidification H2SO4 jusqu'à pH 3, sulfite de sodium, puis observation de la surface de la solution filtrée et du résidu. Appliqué à ETOILE (Chemaf) : aucune matière organique. Sur 4 lots KATANGA (Glencore) : négatifs pour KH/18/1108 et KH/18/0978, présence pour les deux autres.
Classez par teneur en cobalt les matières secondaires cobaltifères évaluées par CTT en 2018 (ETOILE, USOKE, MRI Trading, E-Cobalt Traxys). | ETOILE : 28,07 % Co > MRI Trading : 22,66 % > USOKE : 22,49 % > Roasted E-Cobalt (Traxys) : 11,5 % (analyse CR ; 12 % selon le fournisseur). E-Cobalt se distingue aussi par 13,1 % d'As et 13,2 % de Cu, ce qui complique son traitement.
Quelle part de l'énergie du gaz de pyrolyse des schistes de Timahdit reste excédentaire après chauffage du minerai (2010) ? | Environ 58 kg de gaz par tonne de schiste, dont ~25 % est consommé pour porter le minerai à la température de pyrolyse : il reste un excédent de ~44 kg/t (≈ 75 %), en plus de ~48 kg d'huile par tonne.
Quel est le cours actuel du cobalt au LME et comment se compare-t-il au prix de l'hydroxyde de cobalt acheté par CTT ? | Hors corpus : les rapports CTT Hydro de 2018 caractérisent les hydroxydes (teneurs, protocoles) mais ne contiennent ni cours LME actuel ni prix d'achat. L'agent doit indiquer que l'information n'est pas dans la base documentaire et renvoyer vers une source de marché (LME, Fastmarkets).